## 가까운 정도
논문 소자(baseline)에 얼마나 가까운지. 값별 비교는 '논문 대비 비교' 시트.
분류 | 항목 | 논문과의 차이 | 판정
입력 (구조·도핑·모델·조건) | 논문에 명시된 값을 그대로 쓴 항목 12개 | 차이 0 | 동일
입력 | 논문에 없어 다른 근거로 정한 항목 9개 | 게이트 절연막 재료, 스페이서 길이·재료, BL 폭, 소자 폭, 접합 프로파일, 이동도·SRH 모델, 드레인 전압 | 추정
입력 | 모델 차원 | 논문 3D 어레이, 현재 2D 단면 셀 1개 | 불일치
단면 | 논문 Fig. 2와 영역별 대조 7곳 | 7곳 모두 같음 (3곳은 수정 후) | 일치
Id–Vg | 문턱 위치 (1e-10, 1e-8, 1e-6 A가 되는 Vg) | 평균 0.01 V, 최대 0.04 V (15개 값). 그림 판독 오차 ±0.02 V | 일치
Id–Vg | 문턱 아래 기울기 | 논문 약 60, 현재 60.2~60.3 mV/dec | 일치
Id–Vg | 켜진 전류 (Vg +1 V) | 평균 0.05 decade, 최대 0.11 decade (3개 값). 판독 오차 ±0.1 decade | 일치
Id–Vg | 최대 전류 (1.7~1.8 V) | 차이 0.03 decade | 일치
Id–Vg | GIDL (Vg −1 V) | 평균 0.22 decade, 최대 0.32 decade (5개 값). 현재가 높은 쪽 (최대 2배) | 근접
Id–Vg | 최소 전류 | 평균 0.5 decade, 최대 0.7 decade (5개 값). 현재가 낮은 쪽. 논문 그림의 축 아래 끝이라 판독이 불확실 | 근접
종합 | 트랜지스터 (Id–Vg 5개 곡선) | 논문 곡선과 판독 오차 범위에서 겹침. 단, 논문에 없는 값 9개를 추정으로 채운 결과 | 일치
셀 | 감지 여유 (Fig. 5(d), 24개 점) | 논문 식 그대로(0.55 V, 본문 Cs)에 C_BL 층당 0.185 fF를 넣으면 1~2 mV 이내. C_BL은 역산값 | 일치
쓰기 | 저장 노드 충전 곡선 (Fig. 4(a)) | 저장 노드 1.8 fF에서 0.02~0.04 V 이내. 본문의 4.2 fF로는 약 2배 느림 | 일치
FBE | 저장 노드 손실 (Fig. 8(b), (c)) | t_A에 몸체 정공 약 1300개(0.21 fC)를 조건으로 넣으면 200 ns 손실 82 / 56 / 16.6 / 12.5 / 1.6 mV (논문 100 / 50 / 14.6 / 7 / 1), 꺾이는 모양도 같음. 정공의 출처는 재현 안 됨 | 근접
FBE | 몸체 전위 상승 (Fig. 8(a)) | 막대 = 공통 최종 전위 − 공핍 몸체 전위임을 확인. 정공 약 1050개면 548 / 442 / 363 / 319 / 367 mV (논문 555 / 445 / 365 / 320 / 368). 손실에 맞춘 전하에서는 53~68 mV 높음 | 근접
RH | 사이클당 손실 (Fig. 6, 7) | Z–Z'만 R 2e5 Ω에서 크기가 나옴(0.0093 대 0.0100, 쌓이지 않는 이동). Y–Y' 0.0007~0.0015 대 0.0535, 충돌 이온화 켠 Z–Z'의 급락은 안 나옴 | 불일치
3D | 단위 셀 Id–Vg, X–X' 구조 | 3D 단위 셀이 2D·논문 문턱과 0.01 V 이내. X–X' 구조는 점검 완료 | 일치
종합 | 셀 동작 (쓰기, FBE, RH) | 2D 소자 확정: Id–Vg·쓰기·FBE 손실은 판독 오차 안(FBE는 몸체 정공 전하를 조건으로 넣은 결과). 남은 것: 정공의 출처, 로우 해머 Y–Y'와 Fig. 7(a) | 근접

## 논문 대비 비교
baseline = Cho 외, "Row Hammer Effect and Floating Body Effect of Monolithic 3D Stackable 1T1C DRAM", IRPS 2026. 현재 TCAD = 2D 단면, HfO2 5 nm, 이동도(도핑 의존 + 고전계 포화), 폭 0.1 um, BL 1.1 V (실행 YE_c1~c5, 영역별 도핑 메시). 판정: 동일 = 논문 값을 그대로 씀 / 추정 = 논문에 없어 다른 근거로 정함 / 일치·근접·불일치 = 결과 비교 / 미실행 = 아직 계산 안 함.
분류 | 항목 | 논문 (baseline) | 현재 TCAD | 차이 (현재 − 논문) | 판정 | 비고·근거
구조 | 게이트 길이 Lg | 100 nm | 100 nm | 0 | 동일 | Fig. 5(a)
구조 | 몸체 두께 T_body | 30 / 20 / 10 nm | 30 / 20 / 10 nm | 0 | 동일 | Fig. 5(a)
구조 | 게이트 절연막 두께 T_ox | 5 nm (재료 미기재) | 5 nm, HfO2 (유전율 22, EOT 0.89 nm) | 두께 0 | 추정 | 재료는 추정: SiO2로는 Case 1~4 문턱이 0.35 V 벌어짐(논문 0.08 V). 그룹 공정은 HKMG (IMW 2025)
구조 | 게이트 두께 T_g | 20 nm | 20 nm | 0 | 동일 | Fig. 5(a)
구조 | 층간 절연 d_VOX | 30 nm | 30 nm (셀 위·아래 15 nm씩) | 0 | 동일 | Fig. 5(a)
구조 | Z pitch | 90 / 100 / 110 nm | 90 / 100 / 110 nm | 0 | 동일 | 2T_ox + T_body + 2T_g + d_VOX
구조 | 소자 폭 | BL pitch 200 nm, 격벽 d_HOX 100 nm | 100 nm (2D 전류 × 0.1 um) | — | 추정 | 200 − 100. IMW 2025 Fig. 2(c): W_Si,DG 100 nm
구조 | 스페이서 길이 (BL 쪽 / 커패시터 쪽) | 수치 없음. 그림에서 0.25 Lg / 0.24 Lg | 25 / 25 nm | — | 추정 | Fig. 2 그림 + IMW 2025의 2WLtBL 175 nm
구조 | BL 기둥 폭 | 수치 없음. 그림에서 게이트와 같은 길이 | 100 nm (단면에는 절반 50 nm) | — | 추정 | 위와 같음
구조 | 스페이서 재료 | 수치·이름 없음 (산화막과 다른 색) | Si3N4 (유전율 7.0) | — | 추정 | 그룹 IMW 2026, TED 2025
구조 | BL 쪽 스페이서 아래 실리콘 | p 몸체 | p 몸체 | — | 동일 | Fig. 2 단일 셀 그림
구조 | 커패시터 쪽 스페이서 아래 실리콘 | N+ 소스 | N+ 소스 | — | 동일 | 처음 구조는 p 몸체 + N+ 블록이었음 (수정)
구조 | 모델 차원 | 3D (3×2×5 미니 어레이) | 2D 단면 (채널 방향), 셀 1개 | — | 불일치 | 트랜지스터, RH Case 1·2는 2D로 가능. Case 3과 커패시터는 3D 필요
도핑 | S/D (BL) 농도 | 1e20 cm⁻³ | 1e20 cm⁻³ | 0 | 동일 | 본문
도핑 | 채널 농도 | 1e18 / 1e16 cm⁻³ | 1e18 / 1e16 cm⁻³ | 0 | 동일 | Fig. 5(b)
도핑 | 접합 프로파일 | 미기재 | 급준 (계단) | — | 추정
게이트 | 일함수 (주·백 게이트 동일) | 4.7 eV (Case 5: 5.0 eV) | 4.7 eV (Case 5: 5.0 eV) | 0 | 동일 | Fig. 5(b)
모델 | BTBT | Hurkx | Hurkx (Sentaurus 기본 계수) | — | 동일 | 계수는 논문에 없음
모델 | 이동도 | 미기재 | 도핑 의존 + 고전계 포화 | — | 추정 | 인용문헌 [7]: field-dependent mobility. 도핑 의존만 쓰면 Ion 0.14~0.8 decade 높음
모델 | SRH, 양자 보정, 충돌 이온화 | 미기재 (RH에서만 avalanche on/off) | SRH 기본값, 양자 보정 없음, 충돌 이온화 없음 | — | 추정
조건 | Id–Vg 게이트 범위 | −1 ~ 1.8 V 부근 | −1 ~ 1.8 V | 0 | 동일
조건 | Id–Vg 드레인 | BL이 드레인. 전압 미기재 | BL 1.1 V (= Vdd) | — | 추정
Id–Vg Case 1 (30 nm, 1e18, 4.7 eV) | 1e-10 A가 되는 Vg [V] | 0.34 | 0.36 | +0.02 | 일치 | 논문 값은 그림 판독 (±0.02 V, ±0.1 decade)
Id–Vg Case 1 (30 nm, 1e18, 4.7 eV) | 1e-8 A가 되는 Vg [V] | 0.47 | 0.48 | +0.01 | 일치 | 논문 값은 그림 판독 (±0.02 V, ±0.1 decade)
Id–Vg Case 1 (30 nm, 1e18, 4.7 eV) | 1e-6 A가 되는 Vg [V] | 0.60 | 0.61 | +0.01 | 일치 | 논문 값은 그림 판독 (±0.02 V, ±0.1 decade)
Id–Vg Case 1 (30 nm, 1e18, 4.7 eV) | 최소 전류 log10 [A] | -16.9 | -17.0 | -0.1 | 일치 | 논문 값은 그림 판독 (±0.02 V, ±0.1 decade)
Id–Vg Case 1 (30 nm, 1e18, 4.7 eV) | Vg −1 V 전류 log10 [A] | -13.50 | -13.18 | +0.32 | 근접 | 논문 값은 그림 판독 (±0.02 V, ±0.1 decade)
Id–Vg Case 1 (30 nm, 1e18, 4.7 eV) | Vg +1 V 전류 log10 [A] | -4.07 | -4.18 | -0.11 | 근접 | 논문 값은 그림 판독 (±0.02 V, ±0.1 decade)
Id–Vg Case 1 (30 nm, 1e18, 4.7 eV) | 문턱 아래 기울기 [mV/dec] | 약 60 | 60.2 | — | 일치
Id–Vg Case 2 (20 nm, 1e18, 4.7 eV) | 1e-10 A가 되는 Vg [V] | 0.33 | 0.33 | +0.00 | 일치 | 논문 값은 그림 판독 (±0.02 V, ±0.1 decade)
Id–Vg Case 2 (20 nm, 1e18, 4.7 eV) | 1e-8 A가 되는 Vg [V] | 0.44 | 0.45 | +0.01 | 일치 | 논문 값은 그림 판독 (±0.02 V, ±0.1 decade)
Id–Vg Case 2 (20 nm, 1e18, 4.7 eV) | 1e-6 A가 되는 Vg [V] | 0.57 | 0.59 | +0.02 | 일치 | 논문 값은 그림 판독 (±0.02 V, ±0.1 decade)
Id–Vg Case 2 (20 nm, 1e18, 4.7 eV) | 최소 전류 log10 [A] | -16.4 | -17.0 | -0.6 | 근접 | 논문 값은 그림 판독 (±0.02 V, ±0.1 decade)
Id–Vg Case 2 (20 nm, 1e18, 4.7 eV) | Vg −1 V 전류 log10 [A] | -13.20 | -12.94 | +0.26 | 근접 | 논문 값은 그림 판독 (±0.02 V, ±0.1 decade)
Id–Vg Case 2 (20 nm, 1e18, 4.7 eV) | Vg +1 V 전류 log10 [A] | — | -4.15 | — | — | 논문 값은 그림 판독 (±0.02 V, ±0.1 decade)
Id–Vg Case 2 (20 nm, 1e18, 4.7 eV) | 문턱 아래 기울기 [mV/dec] | 약 60 | 60.3 | — | 일치
Id–Vg Case 3 (10 nm, 1e18, 4.7 eV) | 1e-10 A가 되는 Vg [V] | 0.30 | 0.31 | +0.01 | 일치 | 논문 값은 그림 판독 (±0.02 V, ±0.1 decade)
Id–Vg Case 3 (10 nm, 1e18, 4.7 eV) | 1e-8 A가 되는 Vg [V] | 0.42 | 0.43 | +0.01 | 일치 | 논문 값은 그림 판독 (±0.02 V, ±0.1 decade)
Id–Vg Case 3 (10 nm, 1e18, 4.7 eV) | 1e-6 A가 되는 Vg [V] | 0.55 | 0.56 | +0.01 | 일치 | 논문 값은 그림 판독 (±0.02 V, ±0.1 decade)
Id–Vg Case 3 (10 nm, 1e18, 4.7 eV) | 최소 전류 log10 [A] | -16.4 | -17.0 | -0.6 | 근접 | 논문 값은 그림 판독 (±0.02 V, ±0.1 decade)
Id–Vg Case 3 (10 nm, 1e18, 4.7 eV) | Vg −1 V 전류 log10 [A] | -13.10 | -12.88 | +0.22 | 근접 | 논문 값은 그림 판독 (±0.02 V, ±0.1 decade)
Id–Vg Case 3 (10 nm, 1e18, 4.7 eV) | Vg +1 V 전류 log10 [A] | — | -4.14 | — | — | 논문 값은 그림 판독 (±0.02 V, ±0.1 decade)
Id–Vg Case 3 (10 nm, 1e18, 4.7 eV) | 문턱 아래 기울기 [mV/dec] | 약 60 | 60.2 | — | 일치
Id–Vg Case 4 (10 nm, 1e16, 4.7 eV) | 1e-10 A가 되는 Vg [V] | 0.26 | 0.27 | +0.01 | 일치 | 논문 값은 그림 판독 (±0.02 V, ±0.1 decade)
Id–Vg Case 4 (10 nm, 1e16, 4.7 eV) | 1e-8 A가 되는 Vg [V] | 0.39 | 0.39 | -0.00 | 일치 | 논문 값은 그림 판독 (±0.02 V, ±0.1 decade)
Id–Vg Case 4 (10 nm, 1e16, 4.7 eV) | 1e-6 A가 되는 Vg [V] | 0.51 | 0.51 | +0.00 | 일치 | 논문 값은 그림 판독 (±0.02 V, ±0.1 decade)
Id–Vg Case 4 (10 nm, 1e16, 4.7 eV) | 최소 전류 log10 [A] | -16.4 | -17.1 | -0.7 | 근접 | 논문 값은 그림 판독 (±0.02 V, ±0.1 decade)
Id–Vg Case 4 (10 nm, 1e16, 4.7 eV) | Vg −1 V 전류 log10 [A] | -13.20 | -13.14 | +0.06 | 일치 | 논문 값은 그림 판독 (±0.02 V, ±0.1 decade)
Id–Vg Case 4 (10 nm, 1e16, 4.7 eV) | Vg +1 V 전류 log10 [A] | -3.89 | -3.90 | -0.01 | 일치 | 논문 값은 그림 판독 (±0.02 V, ±0.1 decade)
Id–Vg Case 4 (10 nm, 1e16, 4.7 eV) | 문턱 아래 기울기 [mV/dec] | 약 60 | 60.3 | — | 일치
Id–Vg Case 5 (10 nm, 1e16, 5.0 eV) | 1e-10 A가 되는 Vg [V] | 0.53 | 0.57 | +0.04 | 근접 | 논문 값은 그림 판독 (±0.02 V, ±0.1 decade); 범례가 곡선을 가려 ±0.04 V
Id–Vg Case 5 (10 nm, 1e16, 5.0 eV) | 1e-8 A가 되는 Vg [V] | 0.65 | 0.69 | +0.04 | 근접 | 논문 값은 그림 판독 (±0.02 V, ±0.1 decade); 범례가 곡선을 가려 ±0.04 V
Id–Vg Case 5 (10 nm, 1e16, 5.0 eV) | 1e-6 A가 되는 Vg [V] | 0.78 | 0.81 | +0.03 | 근접 | 논문 값은 그림 판독 (±0.02 V, ±0.1 decade); 범례가 곡선을 가려 ±0.04 V
Id–Vg Case 5 (10 nm, 1e16, 5.0 eV) | 최소 전류 log10 [A] | -16.5 | -17.1 | -0.6 | 근접 | 논문 값은 그림 판독 (±0.02 V, ±0.1 decade)
Id–Vg Case 5 (10 nm, 1e16, 5.0 eV) | Vg −1 V 전류 log10 [A] | -12.85 | -12.59 | +0.26 | 근접 | 논문 값은 그림 판독 (±0.02 V, ±0.1 decade)
Id–Vg Case 5 (10 nm, 1e16, 5.0 eV) | Vg +1 V 전류 log10 [A] | -4.52 | -4.56 | -0.04 | 일치 | 논문 값은 그림 판독 (±0.02 V, ±0.1 decade)
Id–Vg Case 5 (10 nm, 1e16, 5.0 eV) | 문턱 아래 기울기 [mV/dec] | 약 60 | 60.3 | — | 일치
Id–Vg | 최대 전류 log10 [A] | −3.64 (Case 2, 1.7 V) | -3.67 (Case 2, 1.8 V) | -0.03 | 일치
셀 | Cs (T_body 10 / 20 / 30 nm) | 3.6 / 4.2 / 5.1 fF | 논문 값 사용 예정 (집중 소자) | — | 미실행 | 감싼 커패시터는 3D 필요
셀 | 감지 여유 (20 nm, 64층) | 144.14 mV | 144.1 mV (누설 무시), 143.6 mV (우리 I_L 1.3e-16 A) | 0.0 / −0.5 mV | 일치 | 논문 식 그대로: 신호 항 0.55 V, Cs 4.2 fF(본문), C_BL 11.83 fF(층당 0.185 fF, 역산값). [9]의 층당 0.1997 fF를 쓰면 135.9 mV
셀 | 감지 여유 대 층수 (Fig. 5(d) 오른쪽), 16~128층 × 몸체 10 / 20 / 30 nm | 24개 점 | 같은 식과 값(Cs 3.6 / 4.2 / 5.1 fF)으로 계산 | 20·30 nm: 1.5 mV 이내. 10 nm: 64층까지 1.2 mV 이내 | 일치 | 10 nm의 96층 이상은 그림에서 네모가 동그라미에 가려 판독이 부정확. 신호 항 0.605 V + [9]의 값은 20 nm·64층 한 점만 맞고 나머지는 최대 14 mV 어긋남
셀 | C_BL/Cs (Fig. 5(d) 왼쪽), 64층 | 3.2 / 3.05 / 2.75 (10 / 20 / 30 nm, 그림 판독) | 3.29 / 2.82 / 2.32 (위의 값) | +0.09 / −0.23 / −0.43 | 근접 | 논문의 두 패널이 서로 다름: 왼쪽은 C_BL이 Z pitch에 비례(층당 0.18 / 0.20 / 0.22 fF), 오른쪽 감지 여유는 C_BL 고정(층당 0.185 fF)이어야 나옴
쓰기 (Fig. 4(a)) | 저장 노드 전압: 24 / 39 / 54 / 75 ps (BL 1.168 V), Cs 4.2 fF(본문 값) | 0.65 / 0.92 / 1.06 / 1.13 V | 0.48 / 0.72 / 0.85 / 0.96 V | −0.17 / −0.20 / −0.21 / −0.17 V | 불일치 | 17개 점 rms 182 mV. 그림: pic_vbl_hwl_1t1c_3ddram\gt_fig4a_write_vs_cho.png
쓰기 (Fig. 4(a)) | 같은 값, Cs 2.1 / 1.8 / 1.5 fF | 0.65 / 0.92 / 1.06 / 1.13 V | 2.1: 0.68 / 0.90 / 1.00 / 1.07; 1.8: 0.72 / 0.93 / 1.03 / 1.09; 1.5: 0.77 / 0.97 / 1.05 / 1.11 | rms 57 / 66 / 90 mV (시간을 1~2.5 ps 옮기면 45 / 34 / 44 mV) | 근접 | 가까워지지만 같지는 않음: 논문 곡선은 앞부분이 느리고 뒷부분이 빠름. 한 가지 Cs로 전 구간이 맞지 않음
쓰기 (Fig. 4(a)) | WL을 내린 뒤 저장 노드 | 1.10 V (RH·FBE 그림의 시작값) | Cs 4.2: 1.12 V; 2.1: 1.108; 1.8: 1.099; 1.5: 1.086 V | 1.8 fF에서 −1 mV | 근접 | BL 1.168 V로 썼을 때
Cs 1.8 fF로 다시 (BL 1.168 V) | FBE 저장 노드 손실, 200 ns: Case 1~5 (Cs = 본문 값 × 1.8/4.2) | 약 100 / 50 / 14 / 7 / 1 mV | 1.2 / 1.6 / 1.4 / 1.2 / 1.6 mV | 8~80배 작음 (Case 5는 반대로 큼) | 불일치 | 손실이 Cs에 반비례해 2.4배 커졌을 뿐, 두께·도핑·일함수 의존성이 없음
Cs 1.8 fF로 다시 (BL 1.168 V) | RH Case 1 / Case 2 사이클당 손실 | 0.0535 / 0.0100 mV | 0.0015 / 0.0014 mV (앞 1~2주기) | 36배 / 7배 작음 | 불일치 | 실행 진행 중. Case 2에서 공격 WL이 높을 때 +0.49 mV 결합
FBE (Fig. 8) | 몸체 전위 상승 t=0→t_A: Case 1 / 2 / 3 / 4 / 5 | 555 / 445 / 365 / 320 / 368 mV | 18 / 3 / 0 / 0 / −1 mV (충돌 이온화 켜면 137 / 21 / 9 / 2 / −1) | 수백 mV 작음 | 불일치 | 논문의 t=0, t_A와 전위를 재는 위치가 명시돼 있지 않음. 현재는 게이트 가운데 몸체 중심에서 쓰기 전과 첫 BL 하강 직전을 비교
FBE (Fig. 8) | 저장 노드 손실, 200 ns(BL 10펄스): Case 1 / 2 / 3 | 약 100 / 50 / 14 mV | 0.4 / 0.65 / 0.6 mV | 약 100배 작음 | 불일치 | 현재 손실은 저장 노드 쪽 GIDL의 정적 누설(약 13 pA)뿐. 충돌 이온화를 켜도 같음
FBE (Fig. 8) | 저장 노드 손실: Case 4 / 5 | 약 7 / 1 mV | 0.5 / 0.7 mV | Case 4는 10배 작음 | 불일치 | Case 5는 0.3 ns 쓰기로 0.98 V까지만 충전됨(문턱이 높음)
RH (Fig. 6(e)) | Case 1 (Y-Y', BL 건너), 충돌 이온화 끔 | 0.0535 mV/cycle → 11.3k회 | 0.0006 mV/cycle | 약 90배 작음 | 불일치 | 10주기 완료. 공격 셀과 무관한 정적 누설 수준(약 13 pA). 충돌 이온화를 켜면 0.0001
RH (Fig. 6(e)) | Case 2 (Z-Z', 위아래 층), 충돌 이온화 끔 | 0.0100 mV/cycle → 60.5k회 | 0.0006 mV/cycle | 약 17배 작음 | 불일치 | 10주기 완료. 공격 WL이 높을 때 저장 노드가 +0.20 mV 올랐다 돌아오는 결합만 보임
RH (Fig. 7) | Case 2, 충돌 이온화 켬 | 2 ns에 1.1 → 0.58 V, 몸체 전위 +665 mV | 0.0005 mV/cycle, 몸체 전위 +6 mV | 재현 안 됨 | 불일치 | 10주기 완료
RH (Fig. 7) | Case 2, 몸체 접지 | 16.8k회 (0.036 mV/cycle) | 0.0002 mV/cycle | — | 불일치 | 2D에서는 몸체 가운데에 접점을 넣어야 해서 쓰기가 0.72 V까지만 됨. 같은 조건의 비교가 아님
RH | Case 3 (X-X', 격벽 건너) | 0.006 mV/cycle → 100.8k회 | — | — | 미실행 | 3D 필요
추가 확인 1 | 몸체 전위 상승을 BL 쪽 스페이서 아래에서 읽으면: Case 1 / 2 / 3 / 4 / 5 | 555 / 445 / 365 / 320 / 368 mV | 465 / 436 / 411 / 411 / 409 mV | −90 / −9 / +46 / +91 / +41 mV | 근접 | 쓰기 전 → 첫 BL 하강 직전의 정전 전위 변화. 게이트 가운데에서는 21 / 5 / 1 / 1 / 0 mV, 게이트의 저장 노드 쪽 끝에서는 496 / 342 / 138 / 140 mV. 저장된 전하가 아니라 게이트가 덮지 않은 몸체가 BL·저장 노드 전압을 따라가는 것
추가 확인 2 | 쓰기 조건을 바꾼 FBE 손실 (BL 1.155 V, 쓰기 1 ns, 충돌 이온화 켬): Case 1~5 | 약 100 / 50 / 14 / 7 / 1 mV | 0.55 / 0.72 / 0.62 / 0.56 / 0.7 mV | 변화 없음 | 불일치 | 쓰기 조건은 원인이 아님. 쓰기 뒤 저장 노드는 1.12~1.13 V
추가 확인 3 | 쓰기 곡선이 맞는 Cs (BL 1.155 V): 24.5 / 36.5 / 51.5 / 72.5 ps의 저장 노드 | 0.65 / 0.89 / 1.04 / 1.12 V | Cs 4.2 fF: 0.40 / 0.65 / 0.81 / 0.94; 2.1 fF: 0.55 / 0.82 / 0.96 / 1.05; 1.5 fF: 0.63 / 0.89 / 1.02 / 1.09 | 1.5 fF에서 0.02~0.03 V 이내 | 추정 | 논문 곡선은 Cs 약 1.5~2.1 fF처럼 움직임(본문 값 4.2 fF의 35~50 %). WL을 내린 뒤 전압(논문 1.10 V)은 2.1 fF에서 1.094 V, 1.5 fF에서 1.072 V. 트랜지스터가 더 강한 경우와는 2D로 구분 못 함
새 메시 재실행 | 쓰기 뒤 저장 노드 (BL 1.168 V) | 1.10 V | Cs 4.2 fF: 1.124 V; 1.8 fF: 1.099 V | +24 / −1 mV | 근접 | 이전 메시와 같음
새 메시 재실행 | FBE 손실, 200 ns: Case 1~5 (본문 Cs) | 약 100 / 50 / 14 / 7 / 1 mV | 0.52 / 0.71 / 0.63 / 0.57 / 0.72 mV | 수십~수백 배 작음 | 불일치 | 충돌 이온화를 켜도 같음. Cs × 0.43이면 1.19 / 1.57 / 1.36 / 1.23 / 1.64 mV
새 메시 재실행 | RH 사이클당 손실, Case 1 / 2 (Cs 1.8 fF, 10주기) | 0.0535 / 0.0100 mV | 0.00148 / 0.00148 mV | 36배 / 7배 작음 | 불일치 | 충돌 이온화 켬(Case 2): 0.00135. Case 2에서 공격 WL이 높을 때 +0.47 mV 결합
손실 변수 진단 (Case 1 / 2) | 기준: 본문 Cs, 300 K, Hurkx 기본 | 100 / 50 mV | 0.52 / 0.71 mV | — | — | 손실의 정체: 저장 노드 접합의 밴드간 터널링 생성 13.5 pA. 생긴 정공은 몸체에 쌓임
손실 변수 진단 (Case 1 / 2) | Hurkx 계수 × 10 / × 100 |  | 0.61 / 0.74, 0.70 / 0.75 mV | 거의 변화 없음 | — | 생성량이 계수를 따라가지 않음(× 100에 1.36배)
손실 변수 진단 (Case 1 / 2) | SRH 수명 × 0.01 / 전계 강화 SRH / BL 모서리 5 ps / 충돌 이온화 |  | 0.52 / 0.71 mV (모두) | 변화 없음 | —
손실 변수 진단 (Case 1 / 2) | 온도 358 K |  | 16.4 / 22.9 mV, 몸체 전위 +412 / +339 mV | 32배 | — | 생성량이 n_i에 비례. 논문은 온도를 밝히지 않음(Id–Vg 기울기 60 mV/dec는 300 K)
손실 변수 진단 (Case 1 / 2) | 게이트 절연막 SiO2 5 nm |  | 0.00 / 0.01 mV | 오히려 없어짐 | — | 쓰기도 0.79 / 0.91 V까지만 됨. Id–Vg와도 안 맞음
손실 변수 진단 (Case 1~5) | 터널링 모델의 밀도 보정 (DensityCorrection=Local) |  | WL 하강에서 생성량 1e5배, 몸체 전위 +0.36~+0.73 V. 실행이 멈춰 손실 값 없음 | 방향은 논문 쪽 | — | Id–Vg도 수렴 안 됨. 가장 큰 지렛대지만 그대로 쓸 수 있는 설정은 아님
3D 단위 셀 (트랜지스터만, BL 50 nm) | 유지 상태(BL·저장 노드 1.1 V, WL 0 V)의 터널링 생성 전류, Case 2 | (논문에 해당 수치 없음) | 2D: 14.7 pA; 3D: 14.5 pA (비 0.99) | 차이 1 % | — | 3D로 바꿔도 트랜지스터의 생성 전류와 몸체 정공 증가가 2D와 같음. 구조는 실행 전 논문 Fig. 2 윗면도·단면도, Fig. 5(a)와 대조
미확정 재료 진단 (Case 2, 유지 상태) | 저장 노드 접합의 생성 전류: 스페이서 SiO2 / Si3N4(현재) / HfO2 | (논문 손실은 0.1~2.5 nA에 해당) | 14.2 / 14.7 / 16.1 pA | ±10 % 이내 | — | 스페이서 재료는 거의 영향 없음
미확정 재료 진단 (Case 2, 유지 상태) | 게이트 절연막: SiO2 5 nm / 유전율 10 / 22(현재) / 50 |  | 1.8 / 7.7 / 14.7 / 25.0 pA | 0.12~1.7배 | — | 유전율이 높을수록 커지지만 2배 미만. 100배 차이를 설명하지 못함
터널링 모델 보정 시험 (밀도 억제 끔, 계수 × 1e-3) | FBE 손실, 200 ns: Case 1 / 2 | 약 100 / 50 mV | 54.6 mV (9주기까지) / 81.2 mV | 같은 자릿수 | 근접 | 주기마다 손실이 커짐(7 → 11.5 mV). Case 순서는 논문과 반대
터널링 모델 보정 시험 (밀도 억제 끔, 계수 × 1e-3) | 몸체 전위 상승 (게이트 가운데): Case 1 / 2 | 555 / 445 mV | 약 +580 / +510 mV (200 ns 끝) | +25 / +65 mV | 근접 | 처음으로 게이트 아래 몸체 전위가 수백 mV 오름
터널링 모델 보정 시험 (밀도 억제 끔, 계수 × 1e-3) | Id–Vg의 GIDL 가지, Case 1: −0.8 / −0.5 V의 log10 I | 약 −14.0 / −14.74 | −16.06 / −15.64 (−0.85 V에서 멈춤) | 1~2 decade 낮음 | 불일치 | 문턱·켜진 전류는 그대로. 계수 하나로는 Fig. 5(c)와 Fig. 8을 동시에 못 맞춤. 나머지 Id–Vg 3개는 수렴 실패
FBE 조건 재판독 (Fig. 8(b) 픽셀) | 첫 BL 하강 / 주기 / 200 ns 안의 low 구간 | 21.0 ns / 21.0 ns / 9회 | 16 ns / 20 ns / 10회(눈으로 읽은 값)를 21 / 21 / 9로 고침 | — | 동일 | 그림 프레임 0~200 ns = 열 658~948, BL 모서리 18개. Codex도 따로 같은 값을 읽음. 모서리 0.5 ns는 가정(분해능 밖)
FBE 목표 재판독 (Fig. 8(b), (c) 픽셀) | 저장 노드 손실: 첫 low 구간 / 200 ns, Case 1~5 | 55 / 29 / 7 / 3.5 / 0 mV, 100 / 50 / 14.6 / 7 / 1 mV | — | — | — | 첫 BL 하강 전에는 읽히는 하락이 없음(Case 3: 24 ns에 3.3 mV, Case 4: 1.4 mV). Case 1·2는 5.75 mV/픽셀, 3·4는 0.47 mV/픽셀
FBE (Fig. 8), 새 타이밍, 기본 Hurkx | 저장 노드 손실 200 ns: Case 1~5 | 100 / 50 / 14.6 / 7 / 1 mV | 0.46 / 0.64 / 0.56 / 0.51 / 0.64 mV | Case 5만 같은 크기 | 불일치 | Case 5는 맞음(0.64 vs 1 mV). 손실 전부가 저장 노드 접합의 터널링 생성 13~15 pA
FBE (Fig. 8), 새 타이밍, 기본 Hurkx | 첫 low 구간 손실: Case 1~5 | 55 / 29 / 7 / 3.5 / 0 mV | 0.03 / 0.04 / 0.03 / 0.03 / 0.04 mV | — | 불일치 | 논문은 첫 하강에서 가장 크게 빠지고 계단이 줄어듦. 현재는 일정한 기울기
FBE (Fig. 8(a)) 몸체 전위 | t=0→t_A 상승, 정전위로 읽을 때: Case 1~5 | 555 / 445 / 365 / 320 / 368 mV | +24 / +6 / +1 / +1 / +0 mV (충돌 이온화 켬 +144 / +23 / +6 / +2 / +0) | — | 불일치 | 게이트 아래 몸체 가운데. 이 읽기는 정공 0.2~0.3 fC가 필요
FBE (Fig. 8(a)) 몸체 전위 | t_A의 정공 준페르미 전위 − 처음 전위로 읽을 때: Case 1~5 | 555 / 445 / 365 / 320 / 368 mV | 충돌 이온화 켬 584 / 435 / 405 / 389 / 375; 끔 390 / 371 / 356 / 368 / 374 mV | 켬: +29 / −10 / +40 / +69 / +7 mV | 근접 | 논문은 어떤 양을 어디서 언제 쟀는지 밝히지 않음. 정공 1~100개면 되므로 저장 노드 전하와 모순 없음. Fig. 7(e)(665 / 2.4 / 1.8 mV)도 같은 식으로 읽힘
터널링 보정 (밀도 보정 Local, A 2.8e19) | 몸체 가운데 전위 상승, 쓰기 뒤→첫 BL 하강: Case 1~4 | 555 / 445 / 365 / 320 mV | +556 / +496 / +432 / +415 mV (생성 9.2~10.7 nA) | +1 / +51 / +67 / +95 mV | 근접 | Case 1은 맞지만 다음 행 때문에 채택할 수 없음
터널링 보정 (밀도 보정 Local, A 2.8e19) | 같은 실행의 저장 노드: 대기 21 ns 동안 하락, Case 1~4 | 읽히는 하락 없음 (Case 3: 3.3 mV 이하) | 36 / 48 / 60 / 59 mV | 10배 이상 | 불일치 | 저장 노드 접합에서 생긴 쌍 하나가 저장 노드 전자 하나를 가져감. 논문 Case 3~5의 200 ns 전체 손실(14.6 / 7 / 1 mV)보다 큼 → 계수 보정으로는 해결되지 않음
터널링 보정 | 두 생성 위치의 전계 (기본 모델, 저장된 결과) |  | Id–Vg의 BL 접합 0.91 MV/cm, 유지 상태의 저장 노드 모서리 3.44 MV/cm | — | — | Id–Vg에서는 BL 접합 생성 6.5e-14 A = 드레인 전류, 같은 양이 소스 모서리에서 재결합(이득 없음)
터널링 보정 | Id–Vg (밀도 보정 Local) |  | DC 스윕, 시간 스윕 모두 −0.5~−0.83 V에서 수렴 실패 | — | 불일치 | 시간 스윕 방법 자체는 기본 모델에서 DC와 0.02 decade 이내로 같음. alpha = −1 + dPot 방식은 결과가 들쭉날쭉해 버림
기본 Hurkx 변형 시험 | FBE 손실 200 ns: 충돌 이온화(구동력 3종) / BL 접촉 / 쓰기 105 ps / 밴드갭 축소 기본값 / WL 저항 1 MΩ | 100 / 50 / 14.6 / 7 / 1 mV | 모두 0.15~0.65 mV | 변화 없음 | 불일치 | 쓰기 때 충돌 이온화가 만든 정공 600~900개(ElectricField 17 000개)는 WL이 높은 동안 빠져나가 73 / 12 / 7 / 1.6 / 0.08개만 남음. 밴드갭 축소를 기본값(BennettWilson)으로 바꾸면 문턱이 +0.02 V 어긋남
메시 의존성 | 접합 메시 0.25 / 0.5(기준) / 2 / 5 nm |  | 생성 14.6 / 14.7 / 14.7 / 14.1 pA, FBE 손실 0.61~0.64 mV, 문턱 동일 | 4 % 이내 | — | GIDL 가지(−1 V)만 −12.94 → −12.79로 0.15 decade 오름
RH Z–Z' + WL 저항 (Fig. 7(b)의 R, 값 없음) | 사이클당 손실 (본문 Cs 4.2 fF): R = 1e5 / 1e6 Ω | 0.0100 mV (충돌 이온화 끔) | 0.0007 / 0.0006 mV (켜도 같음). victim 게이트 튐 +150 / +230 mV, 저장 노드 가역 결합 0.26 / 2.5 mV | 15배 작음 | 불일치 | R이 클수록 게이트가 더 오래 떠 있지만(1e6에서 약 100 ps) 사이클당 순손실은 정적 누설 그대로
3D 단위 셀 검증 (Case 2) | Id–Vg: Vg@1e-10 / 1e-8 / 1e-6 A, 기울기, −1 V와 +1 V의 log10 I | 0.33 / 0.44 / 0.57 V, 약 60, −13.2, — | 3D 0.33 / 0.45 / 0.58 V, 60.4, −12.72, −4.13 (2D 0.33 / 0.45 / 0.59, 60.3, −12.94, −4.15) | 문턱 0.01 V 이내 | 일치 | 3D 메시(5.3만 점)가 성겨 GIDL이 0.2 decade 높음
3D X–X' 구조 (RH Case 3) | 구조 점검: 행 / 격리벽 / 접합 / WL | BL 피치 200 = 행 100 + 벽 100 nm, WL은 벽 위로 이어지고 논문은 가상으로 분리 | 행 0~50, 벽 50~150, 행 150~200 nm; 접합 25.00 / 150.00 nm(두 행); WL 절단 90~110 nm | — | 동일 | 절단 폭 20 nm는 논문에 없는 가정(40 nm 변형도 실행). 그림: gt3_rh_xx_top_vs_cho_fig2.png
RH Z–Z' + WL 저항 (Fig. 7(b)의 R, 값 없음) | R = 1e7 Ω: 처음 7주기의 저장 노드 변화 | 0.0100 mV/사이클 (2 ns 구간에서 읽은 값) | 주기마다 −0.23 / −0.23 / −0.19 / −0.16 / −0.13 / −0.10 / −0.08 mV (줄어드는 중) | 겉보기 8~23배 큼 | — | 게이트 노드가 R·C(약 1 ns)로 천천히 자리 잡으면서 생기는 결합 이동이며 쌓이는 손실이 아님. 2 ns 구간만 보면 사이클당 손실처럼 보임. R = 1e6과 1e7 사이에 논문 값이 놓임
3D 단위 셀 검증 (Case 2) | 쓰기: WL 모서리 뒤 12 / 24 / 39 / 60 / 100 ps의 저장 노드 | 0.72 / 0.92 / 1.06 / 1.13 V (12 / 24 / 39 / 60 ps) | 3D 0.511 / 0.713 / 0.858 / 0.968 / 1.064 V (2D 0.492 / 0.690 / 0.837 / 0.951 / 1.052) | 2D보다 0.01~0.02 V 앞섬 | 일치 | 3D와 2D가 같음(논문보다 느린 점도 같음: 본문 Cs 4.2 fF). 3D 과도 해석은 직접 해법(ParDiSo)으로 실행
3D X–X' RH (Fig. 6(e) Case 3) | 사이클당 손실(마지막 5주기): 충돌 이온화 끔 / 켬 / WL 절단 40 nm | 0.0060 mV (100.8k회) / 0.0070 mV (86.4k회) | 0.00066 / 0.00067 / 0.00066 mV (9.1e5회) | 9배 작음 | 불일치 | aggressor와 무관한 정적 누설(13~15 pA) 수준. aggressor WL의 영향은 가역 흔들림 +0.116 mV(절단 40 nm: +0.126)뿐. 실행 6시간 15분, 7 GB. 보고서: GT_IRPS2026_3D_결과보고_2026-10-06.md
RH 방향별 비교 (본문 Cs 기준) | 사이클당 손실: Y–Y' (2D) / Z–Z' (2D) / X–X' (3D) | 0.0535 / 0.0100 / 0.0060 mV | 0.0006 / 0.0007 / 0.00066 mV | 방향 차이 없음 | 불일치 | 세 방향 모두 같은 정적 누설. Y–Y'는 WL 저항을 넣어도 victim 게이트가 움직이지 않음(BL 기둥이 가림)
R 맞춤 (Fig. 7(b)의 R, 사용자 결정 2026-10-06) | Z–Z' 10사이클 평균 손실, R = 1e-4 / 2e5 / 5e5 / 2e6 / 5e6 Ω (충돌 이온화 끔, 본문 Cs) | 0.0100 mV/사이클 | −0.0011 / +0.0099 / +0.061 / +0.131 / +0.144 mV (마지막 5사이클: +0.0007 / +0.0024 / +0.0003 / +0.0026 / +0.037) | R 2e5 Ω에서 −1 % | 근접 | 처음 몇 사이클의 결합 이동 한 번을 10으로 나눈 값이고 쌓이는 손실이 아님. victim 게이트 튐 +211 ~ +242 mV. Y–Y'는 R 1e-4 / 1e6 / 1e7 모두 0.0007 mV(논문 0.0535). 3D X–X' 절단·R 후보 7건은 2D 우선 지시로 10:35에 중단(덱 보관)
2D 완성: 쓰기 (Fig. 4(a)) | 저장 노드 전압, WL 모서리 뒤 12 / 24 / 39 / 60 ps (Case 2) | 0.72 / 0.92 / 1.06 / 1.13 V | 저장 노드 1.8 fF: 0.74 / 0.92 / 1.02 / 1.09 V (본문 4.2 fF: 0.51 / 0.72 / 0.86 / 0.97) | +0.02 / 0.00 / −0.04 / −0.04 V | 일치 | 과도 해석의 저장 노드 용량을 1.8 fF로 확정(점수 6.49 → 0.93). 두 번째 근거: BL 1.168 V로 쓰면 WL이 꺼진 뒤 1.08 V, 논문 곡선 시작값 1.1 V. 본문 값은 감지 여유 계산용으로 유지
2D 완성: Id–Vg GIDL (Fig. 5(c)) | log10 I @ Vg −1 V: Case 1~5 | −13.5 / −13.2 / −13.1 / −13.2 / −12.85 | Hurkx A 1.7e21: −13.49 / −13.24 / −13.17 / −13.43 / −12.83 (기본 3.5e21: −13.18 / −12.94 / −12.88 / −13.14 / −12.59) | +0.01 / −0.04 / −0.07 / −0.23 / +0.02 decade | 일치 | Hurkx A를 1.7e21로 확정(점수 0.79 → 0.73). 문턱은 그대로. 유지 구간 손실은 A를 따라가지 않음
2D 완성: Fig. 8(a)의 정체 | 논문 막대 + 이 모델의 시작 시점 몸체 중심 전위: Case 1~5 | 555 / 445 / 365 / 320 / 368 mV | 시작 전위 −0.2955 / −0.1905 / −0.1141 / −0.0746 / −0.3734 V → 합 +0.260 / +0.255 / +0.251 / +0.245 / −0.005 V | 막대 간 차이 110 / 80 / 45 mV = 시작 전위 차이 105 / 76 / 40 mV | 일치 | 막대 = 공통 최종 전위(WF 4.7: 0.25 V, WF 5.0: 0.0 V) − 공핍 몸체 전위. 논문의 시작 전위가 이 구조의 값과 같음. t_A에 몸체에 정공 전하가 있어야 함
2D 완성: Fig. 8(a) 정공 수 | 막대에 닿는 데 필요한 몸체 정공 수: Case 1~5 | — | 1084 / 1056 / 1099 / 962 / 1138개 (약 0.17 fC) | 평균 1068개, 편차 8 % | 추정 | 다섯 Case가 같은 정공 전하. 모든 Case에 1050개를 넣으면 막대 545 / 440 / 351 / 340 / 344 mV (점수 0.54)
2D 완성: FBE, 몸체를 막대 전위로 (조건) | 첫 저전위 구간 / 200 ns 손실: Case 1~5 (1.8 fF) | 55 / 29 / 7.1 / 3.5 / 0 mV, 100 / 50 / 14.6 / 7 / 1 mV | 2.6 / 2.0 / 0.98 / 1.02 / 0.13 mV, 19.8 / 14.4 / 5.8 / 5.1 / 1.6 mV | 첫 구간 3~20배 작음 | 불일치 | Case 순서와 Case 5는 맞음. 뒤쪽 구간의 구간당 손실은 논문과 2배 이내. 곡선이 꺾이지 않음. 정공은 몸체 영역의 일정 생성으로 넣고 그동안 저장 노드를 1.1 V로 붙잡음(대리 수단)
2D 완성: FBE, 정공 전하 1.25배 (최종) | 누적 손실, 저전위 구간 1 / 2 / 3 / 4 / 9 뒤: Case 1 | 55 / 67 / 76 / 83 / 100 mV | 18.9 / 32.6 / 43.4 / 52.3 / 82.3 mV | 200 ns −18 % | 근접 | 실행 DfinF_c1 (= Dh2F_c1). 첫 구간은 논문의 0.34배, 끝은 0.82배
2D 완성: FBE, 정공 전하 1.25배 (최종) | 누적 손실, 구간 1 / 2 / 3 / 4 / 9 뒤: Case 2 | 29 / 34 / 38 / 40 / 50 mV | 16.0 / 25.7 / 32.7 / 38.2 / 55.7 mV | 200 ns +11 % | 일치 | 실행 DfinF_c2. 2번째 구간부터 논문 점과 겹침
2D 완성: FBE, 정공 전하 1.25배 (최종) | 첫 구간 / 200 ns 손실: Case 3 / 4 / 5 | 7.1 → 14.6 / 3.5 → 7 / 0 → 1 이하 mV | 6.4 → 16.6 / 5.3 → 12.5 / 0.14 → 1.6 mV | +14 % / +79 % / 1 mV 이내 | 근접 | 실행 DfinF_c3~c5. 그림: gt2d_fbe_fig8_vs_cho.png. 점수: 첫 구간 0.84, 200 ns 0.51 (1 미만 = 판독 오차 안)
2D 완성: FBE, 정공 전하 1.25배 (최종) | 그때의 몸체 전위 상승: Case 1~5 | 555 / 445 / 365 / 320 / 368 mV | 608 / 506 / 429 / 378 / 436 mV | +53 ~ +68 mV (10~18 %) | 근접 | Fig. 8(a)와 Fig. 8(b), (c)를 정공 전하 하나로 동시에 맞출 수 없음(60 mV = 전류 10배). 손실 곡선 쪽에 맞춤. Case별 정확한 배수는 1.45 / 1.37 / 1.28 / 1.19
2D 완성: 정공의 출처 시험 | 쓰기 뒤 몸체에 남는 정공: WL 하강 5 / 1 / 0.1 / 0.01 ps, Case 1~5 | 필요량 약 1050개 | 123·41·13·3·0 / 177·87·55·25·5 / 200·141·98·63·11 / 258·159·122·78·28개 | 4~40배 부족 | 불일치 | 쓰기 중 충돌 이온화가 쌍 600~900개를 만들지만 WL이 켜진 동안 빠져나감. 유지 구간 생성은 저장 노드를 처지게 함(논문에 없음). 출처는 재현 안 됨. 저자 설명: Lee 외, IEEE TED 73(3) 2026, Fig. 3, II-B
2D 완성: 영향 없는 값 | 충돌 이온화 구동력 / BL 에지 0.1·1 ns / WL 300 ps / SRH 수명 ×0.01 | — | FBE 점수 변화 없음 | — | — | 기본값 유지 (GradQuasiFermi, 0.5 ns, 105 ps, 기본 수명)
2D 완성: 로우 해머 (최종 구성, 이상적 WL) | 사이클당 손실 Y–Y' / Z–Z' (끔), Y–Y' / Z–Z' (켬), 몸체 접지 (켬) | 0.0535 / 0.0100, 0.0535 / 급락(1.1 → 0.58 V) / 0.036 mV | 0.0014 / 0.0014 (마지막 5사이클), 0.0003 / 급락 없음(10사이클 동안 +0.017 mV) / 0.0015 mV | 정적 누설 수준 | 불일치 | 저장 노드 1.8 fF 기준. R 2e5 Ω을 넣으면 Z–Z' 0.0093, 접지 0.0196 mV(10사이클 평균)

## 모델별 Id-Vg
Case | 몸체, 도핑, 일함수 | 설정 | Vg @1e-10 A | Vg @1e-8 A | Vg @1e-6 A | SS [mV/dec] | 최소 log10 I | log10 I @−1 V | log10 I @+1 V | log10 I @1.8 V
Case 1 | 30 nm, 1e18, 4.7 eV | 논문 | 0.34 | 0.47 | 0.60 | 약 60 | -16.9 | -13.50 | -4.07 | —
Case 1 | 30 nm, 1e18, 4.7 eV | 현재: HfO2, 도핑+고전계 포화 | 0.36 | 0.48 | 0.61 | 60.2 | -17.0 | -13.18 | -4.18 | -3.65
Case 1 | 30 nm, 1e18, 4.7 eV | HfO2, 도핑 의존만 | 0.35 | 0.48 | 0.61 | 61.0 | -16.9 | -13.17 | -3.93 | -3.18
Case 1 | 30 nm, 1e18, 4.7 eV | HfO2, 도핑+고전계+수직전계 | 0.36 | 0.48 | 0.62 | 60.3 | -17.0 | -13.20 | -4.25 | -3.75
Case 1 | 30 nm, 1e18, 4.7 eV | SiO2, 도핑 의존만 | 0.59 | 0.72 | 0.88 | 66.0 | -17.0 | -13.92 | -5.23 | -3.89
Case 2 | 20 nm, 1e18, 4.7 eV | 논문 | 0.33 | 0.44 | 0.57 | 약 60 | -16.4 | -13.20 | — | −3.64 (Case 2, 1.7 V)
Case 2 | 20 nm, 1e18, 4.7 eV | 현재: HfO2, 도핑+고전계 포화 | 0.33 | 0.45 | 0.59 | 60.3 | -17.0 | -12.94 | -4.15 | -3.67
Case 2 | 20 nm, 1e18, 4.7 eV | HfO2, 도핑 의존만 | 0.32 | 0.45 | 0.58 | 60.6 | -16.8 | -12.92 | -3.90 | -3.19
Case 2 | 20 nm, 1e18, 4.7 eV | HfO2, 도핑+고전계+수직전계 | 0.33 | 0.45 | 0.59 | 60.4 | -17.0 | -12.98 | -4.22 | -3.76
Case 2 | 20 nm, 1e18, 4.7 eV | SiO2, 도핑 의존만 | 0.49 | 0.61 | 0.77 | 63.7 | -17.1 | -13.56 | -4.84 | -3.83
Case 3 | 10 nm, 1e18, 4.7 eV | 논문 | 0.30 | 0.42 | 0.55 | 약 60 | -16.4 | -13.10 | — | —
Case 3 | 10 nm, 1e18, 4.7 eV | 현재: HfO2, 도핑+고전계 포화 | 0.31 | 0.43 | 0.56 | 60.2 | -17.0 | -12.88 | -4.14 | -3.71
Case 3 | 10 nm, 1e18, 4.7 eV | HfO2, 도핑 의존만 | 0.30 | 0.42 | 0.55 | 60.2 | -16.9 | -12.84 | -3.89 | -3.24
Case 3 | 10 nm, 1e18, 4.7 eV | HfO2, 도핑+고전계+수직전계 | 0.31 | 0.43 | 0.56 | 60.2 | -17.0 | -12.94 | -4.20 | -3.79
Case 3 | 10 nm, 1e18, 4.7 eV | SiO2, 도핑 의존만 | 0.38 | 0.51 | 0.66 | 61.5 | -16.9 | -13.10 | -4.60 | -3.79
Case 4 | 10 nm, 1e16, 4.7 eV | 논문 | 0.26 | 0.39 | 0.51 | 약 60 | -16.4 | -13.20 | -3.89 | —
Case 4 | 10 nm, 1e16, 4.7 eV | 현재: HfO2, 도핑+고전계 포화 | 0.27 | 0.39 | 0.51 | 60.3 | -17.1 | -13.14 | -3.90 | -3.60
Case 4 | 10 nm, 1e16, 4.7 eV | HfO2, 도핑 의존만 | 0.25 | 0.37 | 0.50 | 60.1 | -16.3 | -13.08 | -3.41 | -2.85
Case 4 | 10 nm, 1e16, 4.7 eV | HfO2, 도핑+고전계+수직전계 | 0.27 | 0.39 | 0.51 | 60.3 | -17.1 | -13.21 | -4.02 | -3.70
Case 4 | 10 nm, 1e16, 4.7 eV | SiO2, 도핑 의존만 | 0.24 | 0.36 | 0.49 | 61.1 | -17.4 | -13.86 | -3.83 | -3.21
Case 5 | 10 nm, 1e16, 5.0 eV | 논문 | 0.53 | 0.65 | 0.78 | 약 60 | -16.5 | -12.85 | -4.52 | —
Case 5 | 10 nm, 1e16, 5.0 eV | 현재: HfO2, 도핑+고전계 포화 | 0.57 | 0.69 | 0.81 | 60.3 | -17.1 | -12.59 | -4.56 | -3.65
Case 5 | 10 nm, 1e16, 5.0 eV | HfO2, 도핑 의존만 | 0.55 | 0.67 | 0.80 | 60.1 | -16.4 | -12.42 | -4.20 | -2.96
Case 5 | 10 nm, 1e16, 5.0 eV | HfO2, 도핑+고전계+수직전계 | 0.57 | 0.69 | 0.81 | 60.2 | -17.1 | -12.77 | -4.65 | -3.76
Case 5 | 10 nm, 1e16, 5.0 eV | SiO2, 도핑 의존만 | 0.54 | 0.66 | 0.79 | 61.1 | -17.1 | -13.06 | -4.55 | -3.35

## 단면 대조
그림: pic_vbl_hwl_1t1c_3ddram\gt_cell_xsec_vs_cho_fig2.png. 메시의 접합 위치 50.0 nm, 175.0 nm.
부분 | 논문 Fig. 2 | 처음 만든 구조 | 지금 구조 | 결과
커패시터 쪽 스페이서 아래 실리콘 | N+ 소스, 바로 뒤가 소스 접점 | p 몸체 + N+ 블록 25 nm 추가 | N+ 소스 | 불일치 → 수정
스페이서 재료 | 층간 절연 산화막과 다른 색 | SiO2 | Si3N4 | 불일치 → 수정
Id–Vg의 드레인 단자 | BL | 커패시터 쪽 | BL | 불일치 → 수정
BL 기둥 | N+ 실리콘, 게이트와 같은 길이 | N+ 100 nm | N+ 100 nm | 같음
BL 쪽 스페이서 | 0.25 Lg, 아래는 p 몸체 | 25 nm, p 몸체 | 25 nm, p 몸체 | 같음
게이트 절연막 | 두 스페이서 아래까지 실리콘을 따라 이어짐 | 같음 | 같음 | 같음
게이트 | 몸체 위·아래, 100 nm × 20 nm | 같음 | 같음 | 같음

## Id-Vg 곡선
TCAD Case 1 |  | 논문 Case 1 (그림 판독) |  | TCAD Case 2 |  | 논문 Case 2 (그림 판독) |  | TCAD Case 3 |  | 논문 Case 3 (그림 판독) |  | TCAD Case 4 |  | 논문 Case 4 (그림 판독) |  | TCAD Case 5 |  | 논문 Case 5 (그림 판독)
Vg [V] | Id [A] | Vg [V] | Id [A] | Vg [V] | Id [A] | Vg [V] | Id [A] | Vg [V] | Id [A] | Vg [V] | Id [A] | Vg [V] | Id [A] | Vg [V] | Id [A] | Vg [V] | Id [A] | Vg [V] | Id [A]
-1 | 6.574213e-14 | -0.9267 | 3.89192e-14 | -1 | 1.149509e-13 | -0.9756 | 7.119656e-14 | -1 | 1.323365e-13 | -0.9756 | 8.280047e-14 | -1 | 7.239125e-14 | -0.9389 | 7.119656e-14 | -1 | 2.586688e-13 | -0.9756 | 1.514704e-13
-0.9664 | 5.592613e-14 | -0.9145 | 3.346495e-14 | -0.9974 | 1.135072e-13 | -0.9633 | 7.119656e-14 | -0.999 | 1.316689e-13 | -0.9633 | 8.280047e-14 | -0.9667 | 6.017984e-14 | -0.89 | 5.263947e-14 | -0.9912 | 2.512235e-13 | -0.9633 | 1.302429e-13
-0.9314 | 4.69302e-14 | -0.9022 | 3.346495e-14 | -0.9624 | 9.523816e-14 | -0.9511 | 6.121886e-14 | -0.964 | 1.092017e-13 | -0.9022 | 7.119656e-14 | -0.9317 | 4.899505e-14 | -0.8534 | 3.89192e-14 | -0.9562 | 2.226909e-13 | -0.8411 | 9.629563e-14
-0.8964 | 3.907097e-14 | -0.89 | 3.346495e-14 | -0.9274 | 7.920553e-14 | -0.9511 | 7.119656e-14 | -0.929 | 8.959713e-14 | -0.89 | 7.119656e-14 | -0.8967 | 3.936996e-14 | -0.8411 | 3.89192e-14 | -0.9212 | 1.960389e-13 | -0.8045 | 9.629563e-14
-0.8614 | 3.225433e-14 | -0.8534 | 2.474245e-14 | -0.8924 | 6.525076e-14 | -0.6823 | 1.352532e-14 | -0.894 | 7.266443e-14 | -0.8778 | 7.119656e-14 | -0.8617 | 3.119158e-14 | -0.78 | 2.474245e-14 | -0.8862 | 1.713211e-13 | -0.7923 | 8.280047e-14
-0.8264 | 2.639131e-14 | -0.8045 | 1.829343e-14 | -0.8574 | 5.321549e-14 | -0.0957 | 2.048686e-17 | -0.859 | 5.820513e-14 | -0.8656 | 6.121886e-14 | -0.8267 | 2.434441e-14 | -0.7678 | 2.474245e-14 | -0.8512 | 1.485891e-13 | -0.7923 | 9.629563e-14
-0.7914 | 2.139107e-14 | -0.7923 | 1.829343e-14 | -0.8224 | 4.29388e-14 | -0.059 | 5.06895e-17 | -0.824 | 4.601309e-14 | -0.8045 | 4.526241e-14 | -0.7917 | 1.870352e-14 | -0.7311 | 1.829343e-14 | -0.8162 | 1.278258e-13 | -0.7189 | 7.119656e-14
-0.7564 | 1.715674e-14 | -0.78 | 1.572973e-14 | -0.7874 | 3.424362e-14 | -0.059 | 5.895109e-17 | -0.789 | 3.58699e-14 | -0.7923 | 4.526241e-14 | -0.7567 | 1.413257e-14 | -0.6945 | 1.572973e-14 | -0.7812 | 1.089723e-13 | -0.7067 | 7.119656e-14
-0.7214 | 1.359982e-14 | -0.7678 | 1.572973e-14 | -0.7524 | 2.69651e-14 | -0.0346 | 1.078417e-16 | -0.754 | 2.754837e-14 | -0.78 | 3.346495e-14 | -0.7217 | 1.049171e-14 | -0.6823 | 1.572973e-14 | -0.7462 | 9.199082e-14 | -0.6945 | 6.121886e-14
-0.6864 | 1.064628e-14 | -0.7556 | 1.352532e-14 | -0.7174 | 2.094605e-14 | -0.0101 | 3.103154e-16 | -0.719 | 2.082281e-14 | -0.7678 | 3.346495e-14 | -0.6867 | 7.642392e-15 | -0.67 | 1.162984e-14 | -0.7112 | 7.685948e-14 | -0.6945 | 7.119656e-14
-0.6514 | 8.221658e-15 | -0.7311 | 1.162984e-14 | -0.6824 | 1.603081e-14 | 0.0021 | 6.601948e-16 | -0.684 | 1.547295e-14 | -0.7434 | 2.877507e-14 | -0.6517 | 5.453175e-15 | -0.67 | 1.352532e-14 | -0.6762 | 6.35262e-14 | -0.67 | 6.121886e-14
-0.6164 | 6.253628e-15 | -0.7189 | 1e-14 | -0.6474 | 1.207126e-14 | 0.0265 | 1.404562e-15 | -0.649 | 1.128926e-14 | -0.7189 | 2.474245e-14 | -0.6167 | 3.804842e-15 | -0.6578 | 1.162984e-14 | -0.6412 | 5.189517e-14 | -0.6578 | 6.121886e-14
-0.5814 | 4.701802e-15 | -0.67 | 7.393541e-15 | -0.6124 | 8.929451e-15 | 0.0265 | 1.633484e-15 | -0.614 | 8.076548e-15 | -0.7067 | 2.127496e-14 | -0.5817 | 2.591632e-15 | -0.6456 | 1.162984e-14 | -0.6062 | 4.185454e-14 | -0.6089 | 4.526241e-14
-0.5464 | 3.468364e-15 | -0.6578 | 7.393541e-15 | -0.5774 | 6.47832e-15 | 0.0265 | 1.899715e-15 | -0.579 | 5.657101e-15 | -0.6945 | 2.127496e-14 | -0.5467 | 1.720865e-15 | -0.5967 | 8.59857e-15 | -0.5712 | 3.32917e-14 | -0.5967 | 4.526241e-14
-0.5114 | 2.514235e-15 | -0.5845 | 4.041638e-15 | -0.5424 | 4.602348e-15 | 0.0387 | 1.899715e-15 | -0.544 | 3.873282e-15 | -0.6823 | 1.829343e-14 | -0.5117 | 1.112481e-15 | -0.5723 | 6.357388e-15 | -0.5362 | 2.60922e-14 | -0.5723 | 3.89192e-14
-0.4764 | 1.742976e-15 | -0.5723 | 3.47523e-15 | -0.5074 | 3.19555e-15 | 0.1609 | 2.048686e-13 | -0.509 | 2.588276e-15 | -0.67 | 1.829343e-14 | -0.4767 | 6.992957e-16 | -0.5601 | 4.70036e-15 | -0.5012 | 2.013451e-14 | -0.5723 | 4.526241e-14
-0.4414 | 1.230926e-15 | -0.5601 | 2.988201e-15 | -0.4724 | 2.16502e-15 | 0.1854 | 5.06895e-13 | -0.474 | 1.685674e-15 | -0.6578 | 1.572973e-14 | -0.4417 | 4.27079e-16 | -0.5601 | 5.466444e-15 | -0.4662 | 1.528472e-14 | -0.5601 | 3.89192e-14
-0.4064 | 8.25193e-16 | -0.5478 | 2.569426e-15 | -0.4374 | 1.441675e-15 | 0.1976 | 9.272847e-13 | -0.439 | 1.068693e-15 | -0.6456 | 1.572973e-14 | -0.4067 | 2.534444e-16 | -0.5478 | 4.70036e-15 | -0.4312 | 1.140332e-14 | -0.4256 | 1.829343e-14
-0.3714 | 5.383638e-16 | -0.5356 | 2.209339e-15 | -0.4024 | 9.178274e-16 | 0.1976 | 1.078417e-12 | -0.404 | 6.589986e-16 | -0.6334 | 1.352532e-14 | -0.3717 | 1.463443e-16 | -0.5112 | 2.988201e-15 | -0.3962 | 8.350943e-15 | -0.4256 | 2.127496e-14
-0.3364 | 3.420853e-16 | -0.5356 | 2.569426e-15 | -0.3674 | 5.735176e-16 | 0.332 | 1.352532e-10 | -0.369 | 3.951385e-16 | -0.6212 | 1.352532e-14 | -0.3367 | 8.227127e-17 | -0.499 | 2.569426e-15 | -0.3612 | 5.993572e-15 | -0.389 | 5.676732e-16
-0.3014 | 2.13381e-16 | -0.5234 | 1.899715e-15 | -0.3324 | 3.656412e-16 | 0.332 | 1.572973e-10 | -0.334 | 2.305484e-16 | -0.6089 | 1.162984e-14 | -0.3017 | 4.541261e-17 | -0.4867 | 2.209339e-15 | -0.3262 | 4.208322e-15 | -0.3157 | 8.59857e-15
-0.2664 | 1.317248e-16 | -0.5234 | 2.209339e-15 | -0.2974 | 2.065159e-16 | 0.3565 | 3.346495e-10 | -0.299 | 1.311747e-16 | -0.5967 | 1e-14 | -0.2667 | 2.433637e-17 | -0.4745 | 1.899715e-15 | -0.2912 | 2.885808e-15 | -0.3034 | 7.393541e-15
-0.2314 | 8.31801e-17 | -0.5112 | 1.899715e-15 | -0.2624 | 1.178971e-16 | 0.3565 | 3.89192e-10 | -0.264 | 7.300325e-17 | -0.5845 | 7.393541e-15 | -0.2317 | 1.315191e-17 | -0.1446 | 2.770913e-17 | -0.2562 | 1.929861e-15 | -0.3034 | 8.59857e-15
-0.1964 | 4.380758e-17 | -0.499 | 1.633484e-15 | -0.2274 | 6.704466e-17 | 0.3565 | 4.526241e-10 | -0.229 | 3.992233e-17 | -0.5723 | 7.393541e-15 | -0.1967 | 8.426723e-18 | -0.1201 | 5.06895e-17 | -0.2212 | 1.25691e-15 | -0.2912 | 7.393541e-15
-0.1614 | 2.693656e-17 | -0.4867 | 1.404562e-15 | -0.1924 | 3.669046e-17 | 0.3809 | 8.280047e-10 | -0.194 | 2.18505e-17 | -0.5601 | 6.357388e-15 | -0.1617 | 9.646691e-18 | -0.1201 | 5.895109e-17 | -0.1862 | 7.962747e-16 | -0.1201 | 8.929346e-16
-0.1264 | 1.540163e-17 | -0.4745 | 1.207723e-15 | -0.1574 | 2.208311e-17 | 0.3809 | 9.629563e-10 | -0.159 | 1.256629e-17 | -0.5478 | 6.357388e-15 | -0.1267 | 2.674235e-17 | -0.1079 | 7.973323e-17 | -0.1512 | 4.901633e-16 | -0.1079 | 1.302429e-17
-0.0914 | 1.105059e-17 | -0.4623 | 1.038469e-15 | -0.1224 | 1.131125e-17 | 0.3809 | 1.119903e-09 | -0.124 | 1.055586e-17 | -0.4867 | 2.988201e-15 | -0.0917 | 9.686522e-17 | -0.0957 | 9.272847e-17 | -0.1162 | 2.931012e-16 | -0.1079 | 7.677961e-16
-0.0564 | 1.001549e-17 | -0.4623 | 1.207723e-15 | -0.0874 | 1.068641e-17 | 0.3931 | 1.761577e-09 | -0.089 | 1.997079e-17 | -0.4745 | 2.569426e-15 | -0.0567 | 3.690635e-16 | -0.0957 | 1.078417e-16 | -0.0812 | 1.70417e-16 | -0.1079 | 8.929346e-16
-0.0214 | 2.096114e-17 | -0.1568 | 1.514704e-17 | -0.0524 | 2.128755e-17 | 0.3931 | 2.048686e-09 | -0.054 | 6.567069e-17 | -0.4623 | 2.569426e-15 | -0.0217 | 1.420981e-15 | -0.0957 | 1.254182e-16 | -0.0462 | 9.666686e-17 | -0.0835 | 6.601948e-16
0.0136 | 6.330083e-17 | -0.1446 | 1.302429e-17 | -0.0174 | 6.822384e-17 | 0.4176 | 4.358572e-09 | -0.019 | 2.465709e-16 | -0.4379 | 1.899715e-15 | 0.0133 | 5.489335e-15 | -0.0957 | 1.458594e-16 | -0.0112 | 5.344825e-17 | -0.0712 | 4.197115e-16
0.0486 | 2.291885e-16 | -0.1446 | 1.514704e-17 | 0.0176 | 2.517177e-16 | 0.4176 | 5.06895e-09 | 0.016 | 9.447466e-16 | -0.4256 | 1.633484e-15 | 0.0483 | 2.128193e-14 | -0.0835 | 1.972795e-16 | 0.0238 | 2.902061e-17 | -0.0712 | 4.881177e-16
0.0836 | 8.562794e-16 | -0.0957 | 1.302429e-17 | 0.0526 | 9.546796e-16 | 0.442 | 1.078417e-08 | 0.051 | 3.636781e-15 | -0.4012 | 1.038469e-15 | 0.0833 | 8.326197e-14 | -0.0712 | 1.972795e-16 | 0.0588 | 1.564962e-17 | -0.0712 | 5.676732e-16
0.1186 | 3.238611e-15 | -0.0835 | 1.514704e-17 | 0.0876 | 3.648696e-15 | 0.4665 | 2.668268e-08 | 0.086 | 1.405193e-14 | -0.4012 | 1.207723e-15 | 0.1183 | 3.323375e-13 | -0.0712 | 2.294329e-16 | 0.0938 | 9.25082e-18 | -0.0101 | 1.696322e-16
0.1536 | 1.234462e-14 | -0.0712 | 1.761577e-17 | 0.1226 | 1.400269e-14 | 0.4665 | 3.103154e-08 | 0.121 | 5.479321e-14 | -0.389 | 6.601948e-16 | 0.1533 | 1.361993e-12 | -0.0712 | 2.668268e-16 | 0.1288 | 8.83448e-18 | -0.0101 | 1.972795e-16
0.1886 | 4.82184e-14 | -0.0712 | 2.048686e-17 | 0.1576 | 5.451306e-14 | 0.5276 | 2.569426e-07 | 0.156 | 2.193848e-13 | -0.389 | 7.677961e-16 | 0.1883 | 5.444509e-12 | -0.0224 | 1.404562e-15 | 0.1638 | 1.941733e-17 | 0.1732 | 5.06895e-17
0.2236 | 2.006394e-13 | -0.059 | 2.382589e-17 | 0.1926 | 2.221705e-13 | 0.552 | 4.70036e-07 | 0.191 | 9.309148e-13 | -0.389 | 8.929346e-16 | 0.2233 | 2.00857e-11 | -0.0224 | 1.633484e-15 | 0.1988 | 6.762988e-17 | 0.1854 | 6.855917e-17
0.2586 | 9.64141e-13 | -0.059 | 3.222528e-17 | 0.2276 | 1.011233e-12 | 0.552 | 5.466444e-07 | 0.226 | 4.159794e-12 | -0.3768 | 6.601948e-16 | 0.2577 | 7.1634e-11 | 0.0021 | 5.466444e-15 | 0.2338 | 1.306647e-12 | 0.1854 | 3.747749e-13
0.2936 | 5.299639e-12 | -0.0346 | 5.06895e-17 | 0.2626 | 5.210761e-12 | 0.5764 | 1e-06 | 0.261 | 1.759217e-11 | -0.3768 | 7.677961e-16 | 0.2784 | 1.558009e-10 | 0.0021 | 6.357388e-15 | 0.2688 | 9.826511e-16 | 0.1976 | 5.895109e-17
0.3286 | 2.679597e-11 | -0.0346 | 5.895109e-17 | 0.2976 | 2.565336e-11 | 0.5887 | 1.829343e-06 | 0.296 | 6.837704e-11 | -0.3645 | 5.676732e-16 | 0.2892 | 2.353434e-10 | 0.0143 | 6.357388e-15 | 0.3038 | 3.792259e-15 | 0.1976 | 6.855917e-17
0.3636 | 1.142263e-10 | -0.0101 | 1.254182e-16 | 0.3326 | 1.071229e-10 | 0.6131 | 2.877507e-06 | 0.3258 | 2.147511e-10 | -0.3645 | 6.601948e-16 | 0.2949 | 2.926054e-10 | 0.0143 | 7.393541e-15 | 0.3388 | 1.468124e-14 | 0.1976 | 7.973323e-17
0.385 | 2.6413e-10 | 0.0265 | 6.601948e-16 | 0.3627 | 3.412101e-10 | 0.6131 | 3.346495e-06 | 0.3421 | 4.009477e-10 | -0.3523 | 4.881177e-16 | 0.3011 | 3.696545e-10 | 0.0265 | 1.162984e-14 | 0.3738 | 5.724698e-14 | 0.1976 | 9.272847e-17
0.4064 | 6.009715e-10 | 0.0265 | 7.677961e-16 | 0.3819 | 7.095578e-10 | 1.603 | 0.0002294329 | 0.3509 | 5.602273e-10 | -0.3523 | 5.676732e-16 | 0.3075 | 4.729451e-10 | 0.0265 | 1.352532e-14 | 0.4088 | 2.269455e-13 | 0.1976 | 1.078417e-16
0.4177 | 9.230106e-10 | 0.0387 | 7.677961e-16 | 0.3922 | 1.04973e-09 | 1.6274 | 0.0002294329 | 0.36 | 7.966638e-10 | -0.3401 | 4.197115e-16 | 0.3143 | 6.131878e-10 | 0.0387 | 2.127496e-14 | 0.4438 | 9.246919e-13 | 0.2343 | 4.197115e-16
0.4237 | 1.160763e-09 | 0.0387 | 8.929346e-16 | 0.4032 | 1.596554e-09 | 1.6396 | 0.0002294329 | 0.3701 | 1.169628e-09 | -0.3279 | 3.608918e-16 | 0.3216 | 8.101152e-10 | 0.051 | 2.474245e-14 | 0.4788 | 3.756559e-12 | 0.2465 | 4.197115e-16
0.4479 | 2.893844e-09 | 0.0632 | 1.899715e-15 | 0.4152 | 2.521544e-09 | 1.6518 | 0.0002294329 | 0.3847 | 2.051007e-09 | -0.3279 | 4.197115e-16 | 0.3254 | 9.380845e-10 | 0.051 | 2.877507e-14 | 0.5138 | 1.412474e-11 | 0.2587 | 6.601948e-16
0.4633 | 5.173906e-09 | 0.0876 | 4.70036e-15 | 0.4217 | 3.220331e-09 | 1.6641 | 0.0002294329 | 0.3924 | 2.755792e-09 | -0.3157 | 2.668268e-16 | 0.3294 | 1.094737e-09 | 0.051 | 3.346495e-14 | 0.5488 | 5.128721e-11 | 0.2587 | 7.677961e-16
0.4715 | 7.058736e-09 | 0.0876 | 5.466444e-15 | 0.4388 | 6.176469e-09 | 1.6763 | 0.0002294329 | 0.405 | 4.446869e-09 | -0.3157 | 3.103154e-16 | 0.3336 | 1.28442e-09 | 0.051 | 3.89192e-14 | 0.5724 | 1.241252e-10 | 0.2587 | 8.929346e-16
0.4802 | 9.783414e-09 | 0.0876 | 6.357388e-15 | 0.4482 | 8.803233e-09 | 1.6885 | 0.0002294329 | 0.4184 | 7.418064e-09 | -0.3034 | 2.294329e-16 | 0.3429 | 1.832154e-09 | 0.0632 | 3.346495e-14 | 0.5896 | 2.388829e-10 | 0.2587 | 1.038469e-15
0.4897 | 1.395695e-08 | 0.0998 | 8.59857e-15 | 0.4581 | 1.277164e-08 | 1.7007 | 0.0002294329 | 0.4254 | 9.705467e-09 | -0.3034 | 2.668268e-16 | 0.3478 | 2.216201e-09 | 0.0632 | 3.89192e-14 | 0.5992 | 3.443295e-10 | 0.2709 | 1.038469e-15
0.5018 | 2.193186e-08 | 0.0998 | 1e-14 | 0.4634 | 1.55815e-08 | 1.7129 | 0.0002294329 | 0.4405 | 1.723198e-08 | -0.2912 | 1.972795e-16 | 0.3505 | 2.454057e-09 | 0.0632 | 4.526241e-14 | 0.6043 | 4.175536e-10 | 0.2709 | 1.633484e-15
0.5082 | 2.779586e-08 | 0.1121 | 1.162984e-14 | 0.4805 | 2.960186e-08 | 1.7252 | 0.0002294329 | 0.4485 | 2.32782e-08 | -0.279 | 1.696322e-16 | 0.3563 | 3.065358e-09 | 0.0632 | 5.263947e-14 | 0.6151 | 6.315772e-10 | 0.2954 | 4.041638e-15
0.5149 | 3.563866e-08 | 0.1121 | 1.352532e-14 | 0.4897 | 4.163358e-08 | 1.7374 | 0.0002294329 | 0.457 | 3.208129e-08 | -0.279 | 1.972795e-16 | 0.3623 | 3.858287e-09 | 0.0998 | 1.514704e-13 | 0.6209 | 7.88525e-10 | 0.3076 | 4.70036e-15
0.5221 | 4.645676e-08 | 0.1121 | 1.572973e-14 | 0.4945 | 4.976923e-08 | 1.7496 | 0.0002294329 | 0.466 | 4.48697e-08 | -0.2668 | 1.254182e-16 | 0.3687 | 4.936486e-09 | 0.0998 | 1.761577e-13 | 0.6272 | 1.004684e-09 | 0.3076 | 5.466444e-15
0.536 | 7.724455e-08 | 0.1243 | 2.127496e-14 | 0.5049 | 7.27401e-08 |  |  | 0.4708 | 5.364322e-08 | -0.2668 | 1.458594e-16 | 0.3721 | 5.619931e-09 | 0.0998 | 2.048686e-13 | 0.6305 | 1.141365e-09 | 0.3076 | 6.357388e-15
0.5434 | 1.010988e-07 | 0.1243 | 2.474245e-14 | 0.5162 | 1.093954e-07 |  |  | 0.4889 | 1.037935e-07 | -0.2546 | 1.078417e-16 | 0.3758 | 6.473643e-09 | 0.0998 | 2.382589e-13 | 0.6375 | 1.493058e-09 | 0.3076 | 7.393541e-15
0.5514 | 1.344472e-07 | 0.1243 | 2.877507e-14 | 0.5222 | 1.356878e-07 |  |  | 0.4987 | 1.474864e-07 | -0.2546 | 1.254182e-16 | 0.3797 | 7.532404e-09 | 0.1121 | 2.382589e-13 | 0.6453 | 2.012419e-09 | 0.3198 | 7.393541e-15
0.5599 | 1.816375e-07 | 0.1365 | 3.346495e-14 | 0.5349 | 2.11549e-07 |  |  | 0.5092 | 2.129114e-07 | -0.2423 | 7.973323e-17 | 0.388 | 1.035965e-08 | 0.1976 | 1.038469e-11 | 0.6494 | 2.354804e-09 | 0.3198 | 8.59857e-15
0.5691 | 2.4911e-07 | 0.1365 | 3.89192e-14 | 0.5418 | 2.666936e-07 |  |  | 0.5224 | 3.312161e-07 | -0.2423 | 9.272847e-17 | 0.3925 | 1.228676e-08 | 0.1976 | 1.207723e-11 | 0.6516 | 2.55781e-09 | 0.3198 | 1e-14
0.5791 | 3.483642e-07 | 0.1609 | 8.280047e-14 | 0.5572 | 4.41679e-07 |  |  | 0.5295 | 4.158233e-07 | -0.2423 | 1.078417e-16 | 0.3975 | 1.484928e-08 | 0.2098 | 1.207723e-11 | 0.661 | 3.669152e-09 | 0.332 | 1e-10
0.59 | 4.956677e-07 | 0.1609 | 9.629563e-14 | 0.5688 | 6.311931e-07 |  |  | 0.5454 | 6.770604e-07 | -0.2301 | 7.973323e-17 | 0.4001 | 1.640502e-08 | 0.2098 | 1.404562e-11 | 0.6659 | 4.436281e-09 | 0.3443 | 1.829343e-14
0.6026 | 7.297994e-07 | 0.1854 | 2.048686e-13 | 0.592 | 1.209891e-06 |  |  | 0.554 | 8.642647e-07 | -0.2301 | 9.272847e-17 | 0.4028 | 1.821808e-08 | 0.222 | 1.899715e-11 | 0.6712 | 5.436749e-09 | 0.3443 | 2.127496e-14
0.6163 | 1.082593e-06 | 0.1854 | 2.382589e-13 | 0.6074 | 1.777177e-06 |  |  | 0.581 | 1.72244e-06 | -0.2179 | 5.895109e-17 | 0.4085 | 2.262608e-08 | 0.222 | 2.209339e-11 | 0.674 | 6.050788e-09 | 0.3443 | 2.877507e-14
0.6236 | 1.3204e-06 | 0.222 | 9.272847e-13 | 0.6237 | 2.556167e-06 |  |  | 0.5955 | 2.373312e-06 | -0.2057 | 5.895109e-17 | 0.4146 | 2.852916e-08 | 0.222 | 2.569426e-11 | 0.677 | 6.799837e-09 | 0.3565 | 2.877507e-14
0.64 | 1.987515e-06 | 0.222 | 1.078417e-12 | 0.6323 | 3.046341e-06 |  |  | 0.6108 | 3.217113e-06 | -0.1934 | 3.747749e-17 | 0.4178 | 3.222592e-08 | 0.2343 | 3.47523e-11 | 0.6835 | 8.692871e-09 | 0.3565 | 3.346495e-14
0.6487 | 2.430114e-06 | 0.2343 | 1.254182e-12 | 0.6579 | 4.864563e-06 |  |  | 0.6271 | 4.309441e-06 | -0.1934 | 4.358572e-17 | 0.4212 | 3.671449e-08 | 0.2465 | 4.70036e-11 | 0.6902 | 1.125546e-08 | 0.3565 | 2.474245e-10
0.6739 | 4.065424e-06 | 0.2343 | 1.458594e-12 | 0.6717 | 6.057208e-06 |  |  | 0.6446 | 5.700343e-06 | -0.1812 | 3.222528e-17 | 0.4249 | 4.221166e-08 | 0.2465 | 5.466444e-11 | 0.6938 | 1.289366e-08 | 0.3687 | 4.526241e-14
0.6875 | 5.168225e-06 | 0.2343 | 1.696322e-12 | 0.6862 | 7.477534e-06 |  |  | 0.6726 | 8.401274e-06 | -0.0835 | 4.358572e-17 | 0.4326 | 5.658128e-08 | 0.2465 | 6.357388e-11 | 0.6978 | 1.503642e-08 | 0.3687 | 5.263947e-14
0.7019 | 6.52677e-06 | 0.2465 | 1.972795e-12 | 0.7014 | 9.153111e-06 |  |  | 0.6873 | 1.005365e-05 | -0.0835 | 5.06895e-17 | 0.4367 | 6.598268e-08 | 0.2465 | 7.393541e-11 | 0.7022 | 1.77799e-08 | 0.3687 | 6.121886e-14
0.7172 | 8.152324e-06 | 0.2465 | 2.294329e-12 | 0.7178 | 1.114947e-05 |  |  | 0.7029 | 1.196018e-05 | -0.0835 | 5.895109e-17 | 0.4411 | 7.776123e-08 | 0.2709 | 1.162984e-10 | 0.7117 | 2.561498e-08 | 0.3687 | 7.119656e-14
0.7335 | 1.011136e-05 | 0.2465 | 2.668268e-12 | 0.7353 | 1.351249e-05 |  |  | 0.7192 | 1.414692e-05 | -0.0712 | 7.973323e-17 | 0.4434 | 8.503114e-08 | 0.2709 | 1.352532e-10 | 0.7169 | 3.113676e-08 | 0.3809 | 6.121886e-14
0.751 | 1.245161e-05 | 0.2465 | 3.103154e-12 | 0.7669 | 1.833693e-05 |  |  | 0.7367 | 1.668735e-05 | -0.0712 | 9.272847e-17 | 0.4536 | 1.244586e-07 | 0.2709 | 1.572973e-10 | 0.7196 | 3.450152e-08 | 0.3809 | 7.119656e-14
0.7826 | 1.727428e-05 | 0.2587 | 3.103154e-12 | 0.7835 | 2.114966e-05 |  |  | 0.7694 | 2.194685e-05 | -0.0224 | 4.881177e-16 | 0.4591 | 1.523807e-07 | 0.2709 | 1.829343e-10 | 0.7225 | 3.858378e-08 | 0.3931 | 1.119903e-13
0.7992 | 2.010358e-05 | 0.2587 | 3.608918e-12 | 0.801 | 2.430222e-05 |  |  | 0.7869 | 2.502488e-05 | -0.0101 | 4.881177e-16 | 0.462 | 1.694146e-07 | 0.2831 | 2.474245e-10 | 0.7287 | 4.88042e-08 | 0.3931 | 1.302429e-13
0.8167 | 2.32848e-05 | 0.2587 | 4.197115e-12 | 0.8342 | 3.079861e-05 |  |  | 0.8219 | 3.168039e-05 | -0.0101 | 5.676732e-16 | 0.4651 | 1.900815e-07 | 0.2954 | 3.346495e-10 | 0.7352 | 6.245187e-08 | 0.3931 | 1.761577e-13
0.8517 | 3.022771e-05 | 0.2831 | 8.929346e-12 | 0.8517 | 3.446536e-05 |  |  | 0.8529 | 3.8087e-05 | -0.0101 | 6.601948e-16 | 0.472 | 2.438499e-07 | 0.2954 | 3.89192e-10 | 0.7387 | 7.107931e-08 | 0.3931 | 2.048686e-13
0.8867 | 3.78719e-05 | 0.2831 | 1.038469e-11 | 0.8867 | 4.226141e-05 |  |  | 0.8692 | 4.162972e-05 | -0.0101 | 7.677961e-16 | 0.4792 | 3.158376e-07 | 0.2954 | 4.526241e-10 | 0.7423 | 8.162244e-08 | 0.4054 | 1.761577e-13
0.9217 | 4.613207e-05 | 0.2954 | 1.404562e-11 | 0.9217 | 5.060457e-05 |  |  | 0.8867 | 4.554344e-05 | 0.0021 | 1.038469e-15 | 0.483 | 3.621517e-07 | 0.3076 | 4.526241e-10 | 0.7443 | 8.788601e-08 | 0.4054 | 2.048686e-13
0.9567 | 5.492248e-05 | 0.2954 | 1.899715e-11 | 0.9567 | 5.940573e-05 |  |  | 0.9217 | 5.36906e-05 | 0.0021 | 1.207723e-15 | 0.4872 | 4.186969e-07 | 0.3076 | 5.263947e-10 | 0.7526 | 1.19816e-07 | 0.4176 | 2.770913e-13
0.9917 | 6.415194e-05 | 0.3076 | 2.209339e-11 | 0.9917 | 6.856316e-05 |  |  | 0.9567 | 6.21735e-05 | 0.0265 | 2.988201e-15 | 0.4893 | 4.516114e-07 | 0.3076 | 6.121886e-10 | 0.757 | 1.408951e-07 | 0.4298 | 7.973323e-13
1.0267 | 7.371637e-05 | 0.3076 | 2.569426e-11 | 1.0267 | 7.795369e-05 |  |  | 0.9917 | 7.08585e-05 | 0.0265 | 3.47523e-15 | 0.4988 | 6.244363e-07 | 0.3076 | 7.119656e-10 | 0.7617 | 1.674505e-07 | 0.4298 | 4.358572e-09
1.0617 | 8.349013e-05 | 0.3076 | 2.988201e-11 | 1.0617 | 8.74264e-05 |  |  | 1.0267 | 7.957845e-05 | 0.0387 | 4.041638e-15 | 0.5039 | 7.393852e-07 | 0.3198 | 9.629563e-10 | 0.7641 | 1.832993e-07 | 0.442 | 9.272847e-13
1.0967 | 9.33221e-05 | 0.3198 | 3.47523e-11 | 1.0967 | 9.681005e-05 |  |  | 1.0617 | 8.814737e-05 | 0.0387 | 4.70036e-15 | 0.5066 | 8.069997e-07 | 0.3198 | 1.119903e-09 | 0.7667 | 2.015316e-07 | 0.442 | 1.078417e-12
1.1317 | 0.0001030467 | 0.3198 | 4.041638e-11 | 1.1317 | 0.0001059413 |  |  | 1.0967 | 9.640075e-05 | 0.0387 | 5.466444e-15 | 0.5094 | 8.838713e-07 | 0.3931 | 2.770913e-09 | 0.7694 | 2.222086e-07 | 0.442 | 1.254182e-12
1.1667 | 0.0001125119 | 0.3198 | 4.70036e-11 | 1.1667 | 0.0001146985 |  |  | 1.1317 | 0.0001042327 | 0.051 | 7.393541e-15 | 0.5124 | 9.714569e-07 | 0.3931 | 1.254182e-08 | 0.775 | 2.725091e-07 | 0.4542 | 1.078417e-12
1.2017 | 0.0001216065 | 0.332 | 5.466444e-11 | 1.2017 | 0.0001230161 |  |  | 1.1667 | 0.0001116018 | 0.051 | 8.59857e-15 | 0.5185 | 1.175996e-06 | 0.3931 | 1.458594e-08 | 0.7811 | 3.381954e-07 | 0.4542 | 1.254182e-12
1.2367 | 0.0001302704 | 0.332 | 6.357388e-11 | 1.2367 | 0.0001308769 |  |  | 1.2017 | 0.000118513 | 0.0754 | 2.127496e-14 | 0.5251 | 1.433157e-06 | 0.3931 | 1.696322e-08 | 0.7843 | 3.791833e-07 | 0.4542 | 1.458594e-12
1.2717 | 0.0001384859 | 0.3443 | 1e-10 | 1.2717 | 0.0001382949 |  |  | 1.2367 | 0.0001249959 | 0.0876 | 2.474245e-14 | 0.5286 | 1.585578e-06 | 0.3931 | 1.972795e-08 | 0.7879 | 4.290943e-07 | 0.4542 | 1.696322e-12
1.3067 | 0.0001462636 | 0.3443 | 1.162984e-10 | 1.3067 | 0.0001452998 |  |  | 1.2717 | 0.0001310904 | 0.0876 | 2.877507e-14 | 0.5324 | 1.76609e-06 | 0.4054 | 2.294329e-08 | 0.7916 | 4.880672e-07 | 0.4542 | 1.972795e-12
1.3417 | 0.0001536294 | 0.3565 | 1.572973e-10 | 1.3417 | 0.0001519277 |  |  | 1.3067 | 0.0001368374 | 0.0876 | 3.346495e-14 | 0.5364 | 1.976687e-06 | 0.4542 | 1.207723e-07 | 0.7994 | 6.367561e-07 | 0.4665 | 1.972795e-12
1.3767 | 0.0001606156 | 0.3565 | 1.829343e-10 | 1.3767 | 0.0001582151 |  |  | 1.3417 | 0.0001422757 | 0.0998 | 5.263947e-14 | 0.5406 | 2.214016e-06 | 0.4542 | 1.404562e-07 | 0.8036 | 7.31914e-07 | 0.4665 | 2.294329e-12
1.4117 | 0.0001672562 | 0.3687 | 2.127496e-10 | 1.4117 | 0.0001641965 |  |  | 1.3767 | 0.0001474399 | 0.0998 | 6.121886e-14 | 0.5496 | 2.792506e-06 | 0.4542 | 1.633484e-07 | 0.8081 | 8.474069e-07 | 0.4665 | 2.668268e-12
1.4467 | 0.0001735838 | 0.3687 | 2.474245e-10 | 1.4467 | 0.0001699031 |  |  | 1.4117 | 0.0001523604 | 0.1121 | 6.121886e-14 | 0.5544 | 3.143242e-06 | 0.4665 | 2.569426e-07 | 0.8105 | 9.154869e-07 | 0.4665 | 3.103154e-12
1.4817 | 0.0001796283 | 0.3809 | 3.346495e-10 | 1.4817 | 0.0001753628 |  |  | 1.4467 | 0.0001570635 | 0.1121 | 7.119656e-14 | 0.5597 | 3.567482e-06 | 0.4665 | 2.988201e-07 | 0.821 | 1.268987e-06 | 0.4787 | 3.103154e-12
1.5167 | 0.000185417 | 0.3809 | 3.89192e-10 | 1.5167 | 0.0001805999 |  |  | 1.4817 | 0.0001615722 | 0.1121 | 8.280047e-14 | 0.5655 | 4.072585e-06 | 0.4787 | 2.988201e-07 | 0.8267 | 1.500107e-06 | 0.4787 | 3.608918e-12
1.5517 | 0.000190974 | 0.3809 | 4.526241e-10 | 1.5517 | 0.000185636 |  |  | 1.5167 | 0.0001659059 | 0.1243 | 1.302429e-13 | 0.5716 | 4.642264e-06 | 0.4787 | 3.47523e-07 | 0.8296 | 1.634543e-06 | 0.4787 | 4.197115e-12
1.5867 | 0.0001963206 | 0.3809 | 5.263947e-10 | 1.5867 | 0.0001904899 |  |  | 1.5517 | 0.0001700817 | 0.1243 | 1.514704e-13 | 0.5779 | 5.294249e-06 | 0.4787 | 4.041638e-07 | 0.8328 | 1.786051e-06 | 0.4787 | 4.881177e-12
1.6217 | 0.0002014758 | 0.3931 | 7.119656e-10 | 1.6217 | 0.0001951779 |  |  | 1.5867 | 0.0001741144 | 0.1365 | 1.761577e-13 | 0.5847 | 6.052615e-06 | 0.5031 | 7.393541e-07 | 0.8361 | 1.960157e-06 | 0.4787 | 2.668268e-08
1.6567 | 0.0002064563 | 0.3931 | 8.280047e-10 | 1.6567 | 0.0001997144 |  |  | 1.6217 | 0.0001780167 | 0.1365 | 2.048686e-13 | 0.5883 | 6.476599e-06 | 0.5031 | 8.59857e-07 | 0.8431 | 2.368277e-06 | 0.5031 | 6.601948e-08
1.6917 | 0.0002112767 | 0.4054 | 8.280047e-10 | 1.6917 | 0.0002041121 |  |  | 1.6567 | 0.0001817999 | 0.1365 | 2.382589e-13 | 0.5921 | 6.949825e-06 | 0.5153 | 1.162984e-06 | 0.8507 | 2.871185e-06 | 0.5276 | 1.633484e-07
1.7267 | 0.00021595 | 0.4054 | 9.629563e-10 | 1.7267 | 0.0002083823 |  |  | 1.6917 | 0.0001854738 | 0.1487 | 3.222528e-13 | 0.6005 | 8.04997e-06 | 0.5887 | 6.121886e-06 | 0.8546 | 3.164254e-06 | 0.552 | 7.393541e-11
1.7617 | 0.0002204879 | 0.4054 | 1.119903e-09 | 1.7617 | 0.0002125347 |  |  | 1.7267 | 0.000189047 | 0.1487 | 3.747749e-13 | 0.6093 | 9.307102e-06 | 0.6253 | 1.119903e-05 | 0.859 | 3.506884e-06 | 0.552 | 8.59857e-11
1.7834 | 0.0002232328 | 0.4176 | 1.514704e-09 | 1.7834 | 0.0002150494 |  |  | 1.7617 | 0.0001925272 | 0.1609 | 3.747749e-13 | 0.6189 | 1.079222e-05 | 0.6253 | 1.302429e-05 | 0.8636 | 3.900969e-06 | 0.5642 | 8.59857e-11
1.7944 | 0.0002246108 | 0.4176 | 1.761577e-09 | 1.7944 | 0.0002163126 |  |  | 1.7834 | 0.0001946373 | 0.1609 | 4.358572e-13 | 0.624 | 1.163565e-05 | 0.6375 | 1.514704e-05 | 0.8684 | 4.338409e-06 | 0.5642 | 1.162984e-10
|  | 0.4176 | 2.048686e-09 |  |  |  |  | 1.7944 | 0.000195698 | 0.1609 | 5.06895e-13 | 0.6294 | 1.255882e-05 | 0.6375 | 1.761577e-05 | 0.8785 | 5.359481e-06 | 0.5642 | 1.352532e-10
|  | 0.4298 | 2.048686e-09 | [6 empty] | 0.1732 | 9.272847e-13 | 0.6351 | 1.356911e-05 | 0.6498 | 1.761577e-05 | 0.8839 | 5.962672e-06 | 0.5764 | 1.162984e-10
|  | 0.4298 | 2.382589e-09 | [6 empty] | 0.1854 | 9.272847e-13 | 0.6411 | 1.467448e-05 | 0.7842 | 5.06895e-05 | 0.8898 | 6.665407e-06 | 0.5764 | 1.352532e-10
|  | 0.4298 | 2.770913e-09 | [6 empty] | 0.1854 | 1.078417e-12 | 0.6538 | 1.713818e-05 | 0.7964 | 5.895109e-05 | 0.893 | 7.061e-06 | 0.5764 | 1.572973e-10
|  | 0.442 | 3.747749e-09 | [6 empty] | 0.1854 | 1.254182e-12 | 0.6604 | 1.850705e-05 | 0.9675 | 0.0001078417 | 0.907 | 8.978996e-06 | 0.5764 | 2.127496e-10
|  | 0.442 | 4.358572e-09 | [6 empty] | 0.1854 | 1.458594e-12 | 0.6677 | 2.00553e-05 | 0.9797 | 0.0001254182 | 0.9146 | 1.011216e-05 | 0.5887 | 2.877507e-10
|  | 0.442 | 5.06895e-09 | [6 empty] | 0.1976 | 1.972795e-12 | 0.6756 | 2.180788e-05 | 0.9919 | 0.0001254182 | 0.9228 | 1.143044e-05 | 0.5887 | 3.346495e-10
|  | 0.4542 | 5.895109e-09 | [6 empty] | 0.1976 | 2.294329e-12 | 0.6841 | 2.375702e-05 | 1.0042 | 0.0001254182 | 0.9271 | 1.215806e-05 | 0.6009 | 3.346495e-10
|  | 0.4542 | 6.855917e-09 | [6 empty] | 0.1976 | 2.668268e-12 | 0.6933 | 2.596471e-05 | 1.0164 | 0.0001254182 | 0.9365 | 1.382467e-05 | 0.6009 | 4.526241e-10
|  | 0.4542 | 7.973323e-09 | [6 empty] | 0.1976 | 3.103154e-12 | 0.7032 | 2.842081e-05 | 1.0408 | 0.0001458594 | 0.9414 | 1.472842e-05 | 0.6009 | 5.263947e-10
|  | 0.4665 | 9.272847e-09 | [6 empty] | 0.222 | 5.676732e-12 | 0.7084 | 2.974993e-05 | 1.053 | 0.0001458594 | 0.9517 | 1.672142e-05 | 0.6253 | 1.302429e-09
|  | 0.4665 | 1.078417e-08 | [6 empty] | 0.222 | 6.601948e-12 | 0.7141 | 3.12277e-05 | 1.0653 | 0.0001458594 | 0.9627 | 1.898859e-05 | 0.6253 | 2.877507e-06
|  | 0.4787 | 1.458594e-08 | [6 empty] | 0.2343 | 7.677961e-12 | 0.7265 | 3.454938e-05 | 1.0775 | 0.0001458594 | 0.9685 | 2.023478e-05 | 0.6375 | 1.302429e-09
|  | 0.4787 | 1.696322e-08 | [6 empty] | 0.2343 | 8.929346e-12 | 0.7394 | 3.812004e-05 | 1.1752 | 0.0001972795 | 0.9746 | 2.158487e-05 | 0.6375 | 1.514704e-09
|  | 0.4909 | 2.294329e-08 | [6 empty] | 0.2465 | 1.404562e-11 | 0.7529 | 4.201798e-05 | 1.1875 | 0.0001972795 | 0.981 | 2.304745e-05 | 0.6375 | 1.761577e-09
|  | 0.4909 | 3.103154e-08 | [6 empty] | 0.2587 | 1.899715e-11 | 0.7674 | 4.634324e-05 | 1.1997 | 0.0001972795 | 0.9878 | 2.463177e-05 | 0.6375 | 2.048686e-09
|  | 0.5031 | 3.608918e-08 | [6 empty] | 0.2587 | 2.209339e-11 | 0.7829 | 5.113686e-05 | 1.2119 | 0.0001972795 | 0.9949 | 2.634771e-05 | 0.6375 | 2.382589e-09
|  | 0.5031 | 4.197115e-08 | [6 empty] | 0.2587 | 2.569426e-11 | 0.7992 | 5.63476e-05 | 1.2241 | 0.0001972795 | 1.0025 | 2.823953e-05 | 0.6498 | 2.048686e-09
|  | 0.5031 | 4.881177e-08 | [6 empty] | 0.2709 | 3.47523e-11 | 0.8167 | 6.210228e-05 | 1.2363 | 0.0001972795 | 1.0105 | 3.028863e-05 | 0.6742 | 9.272847e-09
|  | 0.5153 | 5.676732e-08 | [6 empty] | 0.2709 | 4.041638e-11 | 0.8517 | 7.407621e-05 | 1.2486 | 0.0001972795 | 1.0149 | 3.143056e-05 | 0.6864 | 9.272847e-09
|  | 0.5153 | 6.601948e-08 | [6 empty] | 0.2831 | 4.70036e-11 | 0.8867 | 8.654724e-05 |  |  | 1.0397 | 3.821982e-05 | 0.6864 | 1.078417e-08
|  | 0.5398 | 1.404562e-07 | [6 empty] | 0.2831 | 5.466444e-11 | 0.9217 | 9.933915e-05 |  |  | 1.0528 | 4.199028e-05 | 0.6864 | 1.458594e-08
|  | 0.5398 | 1.633484e-07 | [6 empty] | 0.2831 | 6.357388e-11 | 0.9567 | 0.0001121906 |  |  | 1.0668 | 4.616936e-05 | 0.6986 | 1.458594e-08
|  | 0.5642 | 2.988201e-07 | [6 empty] | 0.2954 | 8.59857e-11 | 0.9917 | 0.000124682 |  |  | 1.0818 | 5.079643e-05 | 0.6986 | 1.696322e-08
|  | 0.5642 | 3.47523e-07 | [6 empty] | 0.2954 | 1e-10 | 1.0267 | 0.0001363084 |  |  | 1.0976 | 5.582201e-05 | 0.6986 | 1.972795e-08
|  | 0.5764 | 4.70036e-07 | [6 empty] | 0.2954 | 1.162984e-10 | 1.0617 | 0.0001467759 |  |  | 1.1142 | 6.126994e-05 | 0.6986 | 2.294329e-08
|  | 0.5764 | 5.466444e-07 | [6 empty] | 0.3076 | 1.162984e-10 | 1.0967 | 0.0001560958 |  |  | 1.1317 | 6.716345e-05 | 0.7109 | 3.608918e-08
|  | 0.6375 | 2.474245e-06 | [6 empty] | 0.3076 | 1.352532e-10 | 1.1317 | 0.0001644273 |  |  | 1.1667 | 7.936922e-05 | 0.7353 | 8.929346e-08
|  | 0.6375 | 2.877507e-06 | [6 empty] | 0.3076 | 1.572973e-10 | 1.1667 | 0.0001719499 |  |  | 1.2017 | 9.200262e-05 | 0.7475 | 8.929346e-08
|  | 0.6498 | 3.346495e-06 | [6 empty] | 0.332 | 2.877507e-10 | 1.2017 | 0.0001788178 |  |  | 1.2367 | 0.0001048599 | 0.7475 | 1.404562e-07
|  | 0.662 | 4.526241e-06 | [6 empty] | 0.332 | 3.346495e-10 | 1.2367 | 0.0001851532 |  |  | 1.2717 | 0.0001176185 | 0.7597 | 1.899715e-07
|  | 0.662 | 5.263947e-06 | [6 empty] | 0.332 | 3.89192e-10 | 1.2717 | 0.0001910505 |  |  | 1.3067 | 0.0001297957 | 0.7597 | 2.209339e-07
|  | 0.6742 | 5.263947e-06 | [6 empty] | 0.3565 | 8.280047e-10 | 1.3067 | 0.0001965827 |  |  | 1.3417 | 0.0001409413 | 0.772 | 2.209339e-07
|  | 0.6864 | 7.119656e-06 | [6 empty] | 0.3565 | 9.629563e-10 | 1.3417 | 0.0002018065 |  |  | 1.3767 | 0.0001509029 | 0.7842 | 3.47523e-07
|  | 1.0164 | 7.973323e-05 | [6 empty] | 0.3809 | 1.302429e-09 | 1.3767 | 0.0002067667 |  |  | 1.4117 | 0.0001597767 | 0.7842 | 5.466444e-07
|  | 1.0653 | 9.272847e-05 | [6 empty] | 0.3809 | 1.514704e-09 | 1.4117 | 0.000211499 |  |  | 1.4467 | 0.0001677406 | 0.7842 | 6.357388e-07
|  | 1.0775 | 0.0001078417 | [6 empty] | 0.3809 | 1.761577e-09 | 1.4467 | 0.0002160322 |  |  | 1.4817 | 0.0001749656 | 0.7964 | 5.466444e-07
|  | 1.0897 | 0.0001078417 | [6 empty] | 0.3809 | 2.048686e-09 | 1.4817 | 0.0002203898 |  |  | 1.5167 | 0.0001815921 | 0.7964 | 6.357388e-07
|  | 1.1019 | 0.0001078417 | [6 empty] | 0.3931 | 4.358572e-09 | 1.5167 | 0.0002245914 |  |  | 1.5517 | 0.0001877296 | 0.7964 | 7.393541e-07
|  | 1.1141 | 0.0001078417 | [6 empty] | 0.4176 | 9.272847e-09 | 1.5517 | 0.000228653 |  |  | 1.5867 | 0.0001934625 | 0.8331 | 1.829343e-06
|  | 1.1264 | 0.0001078417 | [6 empty] | 0.4176 | 1.078417e-08 | 1.5867 | 0.0002325886 |  |  | 1.6217 | 0.0001988564 | 0.8331 | 2.127496e-06
|  | 1.1752 | 0.0001254182 | [6 empty] | 0.4298 | 1.254182e-08 | 1.6217 | 0.0002364097 |  |  | 1.6567 | 0.0002039623 | 0.8697 | 4.526241e-06
|  | 1.1875 | 0.0001254182 | [6 empty] | 0.4298 | 1.696322e-08 | 1.6567 | 0.0002401264 |  |  | 1.6917 | 0.000208821 | 0.882 | 7.119656e-06
|  | 1.2119 | 0.0001458594 | [6 empty] | 0.442 | 2.294329e-08 | 1.6917 | 0.0002437473 |  |  | 1.7267 | 0.0002134647 | 0.8942 | 7.119656e-06
|  | 1.2241 | 0.0001458594 | [6 empty] | 0.442 | 2.668268e-08 | 1.7267 | 0.0002472801 |  |  | 1.7617 | 0.0002179201 | 0.9308 | 1.514704e-05
[10 empty] | 0.442 | 3.103154e-08 | 1.7617 | 0.0002507313 |  |  | 1.7834 | 0.0002205925 | 0.9431 | 1.514704e-05
[10 empty] | 0.4542 | 4.197115e-08 | 1.7834 | 0.0002528288 |  |  | 1.7944 | 0.000221928 | 0.9431 | 1.761577e-05
[10 empty] | 0.4665 | 5.676732e-08 | 1.7944 | 0.0002538842 |  |  |  |  | 0.9919 | 2.770913e-05
[10 empty] | 0.4665 | 6.601948e-08 | [6 empty] | 1.0042 | 3.222528e-05
[10 empty] | 0.4665 | 7.677961e-08 | [6 empty] | 1.0286 | 3.747749e-05
[10 empty] | 0.4787 | 7.677961e-08 | [6 empty] | 1.0408 | 3.747749e-05
[10 empty] | 0.4787 | 8.929346e-08 | [6 empty] | 1.0408 | 4.358572e-05
[10 empty] | 0.4787 | 1.038469e-07 | [6 empty] | 1.053 | 4.358572e-05
[10 empty] | 0.4909 | 1.404562e-07 | [6 empty] | 1.0653 | 4.358572e-05
[10 empty] | 0.4909 | 1.633484e-07 | [6 empty] | 1.0653 | 5.06895e-05
[10 empty] | 0.4909 | 1.899715e-07 | [6 empty] | 1.0775 | 5.06895e-05
[10 empty] | 0.5031 | 1.633484e-07 | [6 empty] | 1.0897 | 5.06895e-05
[10 empty] | 0.5031 | 1.899715e-07 | [6 empty] | 1.0897 | 5.895109e-05
[10 empty] | 0.5031 | 2.209339e-07 | [6 empty] | 1.1508 | 6.855917e-05
[10 empty] | 0.5031 | 2.569426e-07 | [6 empty] | 1.1508 | 7.973323e-05
[10 empty] | 0.5153 | 3.47523e-07 | [6 empty] | 1.163 | 7.973323e-05
[10 empty] | 0.5153 | 4.041638e-07 | [6 empty] | 1.1752 | 7.973323e-05
[10 empty] | 0.5276 | 4.041638e-07 | [6 empty] | 1.1875 | 9.272847e-05
[10 empty] | 0.5276 | 4.70036e-07 | [6 empty] | 1.1997 | 9.272847e-05
[10 empty] | 0.5276 | 5.466444e-07 | [6 empty] | 1.2241 | 9.272847e-05
[10 empty] | 0.5276 | 6.357388e-07 | [6 empty] | 1.3097 | 0.0001254182
[10 empty] | 0.5398 | 6.357388e-07 | [6 empty] | 1.3219 | 0.0001254182
[10 empty] | 0.5398 | 7.393541e-07 | [6 empty] | 1.493 | 0.0001696322
[10 empty] | 0.5398 | 8.59857e-07 | [6 empty] | 1.5052 | 0.0001696322
[10 empty] | 0.552 | 8.59857e-07
[10 empty] | 0.552 | 1e-06
[10 empty] | 0.5887 | 2.877507e-06
[10 empty] | 0.5887 | 3.346495e-06
[10 empty] | 0.6009 | 3.89192e-06
[10 empty] | 0.6131 | 4.526241e-06
[10 empty] | 0.6131 | 5.263947e-06
[10 empty] | 0.6253 | 5.263947e-06
[10 empty] | 0.6375 | 6.121886e-06
[10 empty] | 0.6375 | 7.119656e-06
[10 empty] | 0.6498 | 7.119656e-06
[10 empty] | 0.6498 | 8.280047e-06
[10 empty] | 0.662 | 9.629563e-06
[10 empty] | 0.8208 | 3.747749e-05

## 2D 완성 라운드
점수 = (시뮬레이션 − 논문) ÷ 허용오차의 제곱평균제곱근. 1 미만이면 그림 판독 오차 안. 허용오차: 문턱 0.02 V, 쓰기 0.03 V, 몸체 상승 30 mV, 손실·사이클당 값 0.3 decade. '—' = 그 구성에서 실행하지 않음(기준선과 같음). 매 배치 전에 구조 일치 검사(gt_start.sh) 통과.
라운드 | 구성 | 기준선에서 바꾼 것 | Id–Vg (Fig. 5(c)) | 쓰기 (Fig. 4(a)) | 몸체 상승 (Fig. 8(a)) | 첫 구간 손실 (Fig. 8) | 200 ns 손실 (Fig. 8) | RH (Fig. 6(e)) | RH+충돌 이온화 (Fig. 7) | 판정
1 | b0 | 기준선: 논문 조건, 본문 Cs, 기본 Hurkx | 0.79 | 6.49 | 12.0 | 6.62 | 5.14 | 4.71 | 11.9 | —
1 | cs | 저장 노드 1.8 fF | 0.79 | 0.93 | 12.2 | 5.58 | 4.13 | 4.36 | 11.9 | 채택
1 | a5 | Hurkx A 1.7e21 | 0.73 | — | 12.0 | 6.65 | 5.17 | — | — | 채택
1 | ab | Hurkx A 2.7e19, B 1.875e7 | 0.74 | — | 12.0 | 6.71 | 5.24 | — | — | 기각
1 | ep | 충돌 이온화 구동력 Eparallel | — | — | 11.8 | 6.62 | 5.14 | 4.71 | 11.9 | 영향 없음
1 | e1 / e2 | BL 에지 0.1 / 1 ns | — | — | 12.0 | 6.63 | 5.14 | — | — | 영향 없음
1 | w3 | WL 켜진 시간 300 ps | — | 6.49 | 12.6 | 6.64 | 5.13 | — | — | 영향 없음
1 | r2 | WL 저항 2e5 Ω | — | — | 13.2 | 3.62 | 2.26 | 0.10 (Z–Z'만) | 7.9 | FBE 기각, RH 후보
2 | q0 | 몸체를 Fig. 8(a) 전위로 (정공 조건), 본문 Cs | — | — | 0.09 | 3.98 | 2.56 | — | — | 조건 채택
2 | q1 | 같음 + 저장 노드 1.8 fF | — | — | 0.16 | 3.04 | 1.50 | — | — | 채택
2 | qn | 모든 Case 정공 1050개 | — | — | 0.54 | 4.10 | 2.53 | — | — | 참고
2 | q3 | SRH 수명 ×0.01 | — | — | 0.22 | 4.21 | 2.77 | — | — | 영향 없음
2 | f1 / f2 / f3 | WL 하강 1 / 0.1 / 0.01 ps | — | — | 남는 정공 5~258개 (필요 약 1050) | — | — | — | — | 기각
3 | h1 | 새 기준선(1.8 fF, A 1.7e21), 정공 전하 1.0배 | — | — | 0.12 | 2.97 | 1.44 | — | — | —
3 | h2 | 정공 전하 1.25배 | — | — | 2.03 | 0.84 | 0.51 | — | — | 채택
3 | h3 | 정공 전하 1.5배 | — | — | 4.05 | 1.09 | 1.05 | — | — | 기각
3 | h4 | 정공 전하 2.0배 | — | — | 7.86 | 2.25 | 1.86 | — | — | 기각
최종 | fin | 1.8 fF + A 1.7e21 + 정공 전하 1.25배 (16개 실행) | 0.73 | 0.93 | 2.03 | 0.84 | 0.51 | 4.4 | 11.9 | 확정